## Лист1
Номер профиля | Номинальные размеры, мм | [6 empty] | Номинальная площадь поперечного, сечения Fн , см2 | Номинальная масса 1 м двутавра, кг | Справочные величины для осей профиля
| h | b | s | t | hw | bw | r |  |  | Ix, см4 | Wx, см4 | Sx, см3 | ix, мм | Iy, см4 | Wy, см3 | Sy, см3 | iy, мм | Приведенная толщина металла, мм |  | Периметр расчётный | Площадь окраски, м2/м.п | Площадь окраски, м2/т
Тип Б - Балочные нормальные двутавры
10Б1 | 100 | 55 | 4.1 | 5.7 | 88.6 | 25.45 | 7 | 10.32 | 8.1 | 171.01 | 34.2 | 19.7 | 40.7 | 15.92 | 5.79 | 4.57 | 12.42 | 2.582 | 10Б1 | 399.7823 | 0.4 | 49.38272
12Б1 | 117.6 | 64 | 3.8 | 5.1 | 107.4 | 30.1 | 7 | 11.03 | 8.7 | 257.36 | 43.8 | 24.94 | 48.3 | 22.39 | 7 | 5.49 | 14.25 | 2.339 | 12Б1 | 471.5823 | 0.472 | 54.25287
12Б2 | 120 | 64 | 4.4 | 6.3 | 107.4 | 29.8 | 7 | 13.21 | 10.4 | 317.75 | 53 | 30.36 | 49.04 | 27.67 | 8.65 | 6.79 | 14.47 | 2.780 | 12Б2 | 475.1823 | 0.475 | 45.67308
14Б1 | 137.4 | 73 | 3.8 | 5.6 | 126.2 | 34.6 | 7 | 13.39 | 10.5 | 434.86 | 63.3 | 35.8 | 56.98 | 36.42 | 9.98 | 7.76 | 16.49 | 2.447 | 14Б1 | 547.1823 | 0.547 | 52.09524
14Б2 | 140 | 73 | 4.7 | 6.9 | 126.2 | 34.15 | 7 | 16.43 | 12.9 | 541.22 | 77.3 | 44.17 | 57.4 | 44.92 | 12.31 | 9.62 | 16.54 | 2.983 | 14Б2 | 550.5823 | 0.551 | 42.71318
16Б1 | 157 | 82 | 4 | 5.9 | 145.2 | 39 | 9 | 16.18 | 12.7 | 689.28 | 87.8 | 49.55 | 65.27 | 54.43 | 13.27 | 10.35 | 18.34 | 2.616 | 16Б1 | 618.5487 | 0.619 | 48.74016
16Б2 | 160 | 82 | 5 | 7.4 | 145.2 | 38.5 | 9 | 20.09 | 15.8 | 869.29 | 108.7 | 61.93 | 65.78 | 68.31 | 16.66 | 13.05 | 18.44 | 3.227 | 16Б2 | 622.5487 | 0.623 | 39.43038
18Б1 | 177 | 91 | 4.3 | 6.5 | 164 | 43.35 | 9 | 19.58 | 15.4 | 1062.74 | 120.1 | 67.66 | 73.68 | 81.89 | 18 | 13.98 | 20.45 | 2.821 | 18Б1 | 693.9487 | 0.694 | 45.06494
18Б2 | 180 | 91 | 5.3 | 8 | 164 | 42.85 | 9 | 23.95 | 18.8 | 1316.96 | 146.3 | 83.21 | 74.16 | 100.85 | 22.16 | 17.3 | 20.52 | 3.431 | 18Б2 | 697.9487 | 0.698 | 37.12766
20Б1 | 200 | 100 | 5.5 | 8 | 184 | 47.25 | 11 | 27.16 | 21.3 | 1844.26 | 184.4 | 104.73 | 82.41 | 133.91 | 26.78 | 20.97 | 22.21 | 3.527 | 20Б1 | 770.115 | 0.77 | 36.15023
20Б2 | 203 | 101 | 6.5 | 9.5 | 184 | 47.25 | 11 | 32.19 | 25.3 | 2218.49 | 218.6 | 124.99 | 83.02 | 163.93 | 32.46 | 25.5 | 22.57 | 4.137 | 20Б2 | 778.115 | 0.778 | 30.75099
20Б3 | 208 | 102 | 8 | 12 | 184 | 47 | 11 | 40.24 | 31.6 | 2852.62 | 274.3 | 158.46 | 84.2 | 213.5 | 41.86 | 33.02 | 23.03 | 5.099 | 20Б3 | 789.115 | 0.789 | 24.96835
25Б1 | 248 | 124 | 5 | 8 | 232 | 59.5 | 12 | 32.68 | 25.7 | 3537.11 | 285.3 | 159.68 | 104.04 | 254.85 | 41.11 | 31.8 | 27.93 | 3.399 | 25Б1 | 961.3982 | 0.961 | 37.393
25Б2 | 250 | 125 | 6 | 9 | 232 | 59.5 | 12 | 37.66 | 29.6 | 4051.73 | 324.1 | 182.93 | 103.73 | 293.85 | 47.02 | 36.55 | 27.93 | 3.893 | 25Б2 | 967.3982 | 0.967 | 32.66892
25Б3 | 255 | 126 | 7.5 | 11.5 | 232 | 59.25 | 12 | 47.62 | 37.4 | 5238.16 | 410.8 | 233.88 | 104.88 | 384.79 | 61.08 | 47.67 | 28.43 | 4.867 | 25Б3 | 978.3982 | 0.978 | 26.14973
25Б4 | 260 | 127 | 9 | 14 | 232 | 59 | 12 | 57.68 | 45.3 | 6481.01 | 498.5 | 286.25 | 106 | 480.07 | 75.6 | 59.24 | 28.85 | 5.829 | 25Б4 | 989.3982 | 0.989 | 21.83223
30Б1 | 298 | 149 | 5.5 | 8 | 282 | 71.75 | 13 | 40.8 | 32 | 6318.22 | 424 | 237.53 | 124.44 | 442 | 59.33 | 45.88 | 32.91 | 3.521 | 30Б1 | 1158.681 | 1.159 | 36.21875
30Б2 | 300 | 150 | 6.5 | 9 | 282 | 71.75 | 13 | 46.78 | 36.7 | 7209.26 | 480.6 | 271.06 | 124.14 | 507.53 | 67.67 | 52.56 | 32.94 | 4.017 | 30Б2 | 1164.681 | 1.165 | 31.74387
30Б3 | 305 | 151 | 8 | 11.5 | 282 | 71.5 | 13 | 58.74 | 46.1 | 9254.92 | 606.9 | 344.37 | 125.52 | 661.88 | 87.67 | 68.31 | 33.57 | 4.996 | 30Б3 | 1175.681 | 1.176 | 25.50976
30Б4 | 310 | 152 | 9.5 | 14 | 282 | 71.25 | 13 | 70.8 | 55.6 | 11381.41 | 734.3 | 419.4 | 126.79 | 822.37 | 108.21 | 84.6 | 34.08 | 5.966 | 30Б4 | 1186.681 | 1.187 | 21.34892
35Б1 | 346 | 174 | 6 | 9 | 328 | 84 | 14 | 52.68 | 41.4 | 11094.49 | 641.3 | 358.09 | 145.12 | 791.54 | 90.98 | 70.11 | 38.76 | 3.897 | 35Б1 | 1351.965 | 1.352 | 32.657
35Б2 | 350 | 175 | 7 | 11 | 328 | 84 | 14 | 63.14 | 49.6 | 13559.01 | 774.8 | 433.96 | 146.54 | 984.34 | 112.5 | 86.79 | 39.48 | 4.636 | 35Б2 | 1361.965 | 1.362 | 27.45968
35Б3 | 355 | 176 | 8.5 | 13.5 | 328 | 83.75 | 14 | 77.08 | 60.5 | 16797.02 | 946.3 | 533.54 | 147.62 | 1229.36 | 139.7 | 108.13 | 39.94 | 5.614 | 35Б3 | 1372.965 | 1.373 | 22.69421
35Б4 | 361 | 177 | 10 | 16.5 | 328 | 83.5 | 14 | 92.89 | 72.9 | 20719.71 | 1147.9 | 651.07 | 149.35 | 1528.9 | 172.76 | 134.02 | 40.57 | 6.702 | 35Б4 | 1385.965 | 1.386 | 19.01235
40Б1 | 396 | 199 | 7 | 11 | 374 | 96 | 16 | 72.16 | 56.6 | 20018.83 | 1011.1 | 563.93 | 166.56 | 1447.14 | 145.44 | 111.97 | 44.78 | 4.666 | 40Б1 | 1546.531 | 1.547 | 27.33216
40Б2 | 400 | 200 | 8 | 13 | 374 | 96 | 16 | 84.12 | 66 | 23704.43 | 1185.2 | 663.13 | 167.87 | 1736.39 | 173.64 | 133.82 | 45.43 | 5.404 | 40Б2 | 1556.531 | 1.557 | 23.59091
40Б3 | 406 | 201 | 9.5 | 16 | 374 | 95.75 | 16 | 102.05 | 80.1 | 29352.45 | 1445.9 | 813.38 | 169.6 | 2169.89 | 215.91 | 166.74 | 46.11 | 6.502 | 40Б3 | 1569.531 | 1.57 | 19.6005
40Б4 | 412 | 202 | 11 | 19 | 374 | 95.5 | 16 | 120.1 | 94.3 | 35196.83 | 1708.6 | 966.65 | 171.19 | 2616.25 | 259.03 | 200.47 | 46.67 | 7.589 | 40Б4 | 1582.531 | 1.583 | 16.78685
45Б1 | 446 | 199 | 8 | 12 | 422 | 95.5 | 18 | 84.3 | 66.2 | 28697.35 | 1286.9 | 725.06 | 184.5 | 1580.03 | 158.8 | 123.29 | 43.29 | 5.137 | 45Б1 | 1641.097 | 1.641 | 24.78852
45Б2 | 450 | 200 | 9 | 14 | 422 | 95.5 | 18 | 96.76 | 76 | 33450.76 | 1486.7 | 839.53 | 185.93 | 1871.57 | 187.16 | 145.46 | 43.98 | 5.86 | 45Б2 | 1651.097 | 1.651 | 21.72368
45Б3 | 456 | 201 | 10.5 | 17 | 422 | 95.25 | 18 | 115.43 | 90.6 | 40710.41 | 1785.5 | 1012.55 | 187.8 | 2307.62 | 229.61 | 178.81 | 44.71 | 6.937 | 45Б3 | 1664.097 | 1.664 | 18.36645
45Б4 | 462 | 202 | 12 | 20 | 422 | 95 | 18 | 134.22 | 105.4 | 48197.42 | 2086.5 | 1188.75 | 189.5 | 2756.66 | 272.94 | 213.01 | 45.32 | 8.003 | 45Б4 | 1677.097 | 1.677 | 15.91082
50Б1 | 492 | 199 | 8.8 | 12 | 468 | 95.1 | 20 | 92.38 | 72.5 | 36841.89 | 1497.6 | 853.45 | 199.7 | 1581.96 | 158.99 | 124.86 | 41.38 | 5.346 | 50Б1 | 1728.064 | 1.728 | 23.83448
50Б2 | 496 | 199 | 9 | 14 | 468 | 95 | 20 | 101.27 | 79.5 | 41869.08 | 1688.3 | 957.23 | 203.33 | 1844.89 | 185.42 | 144.88 | 42.68 | 5.835 | 50Б2 | 1735.664 | 1.736 | 21.83648
50Б3 | 500 | 200 | 10 | 16 | 468 | 95 | 20 | 114.23 | 89.7 | 47846.05 | 1913.8 | 1087.59 | 204.66 | 2140.79 | 214.08 | 167.48 | 43.29 | 6.544 | 50Б3 | 1745.664 | 1.746 | 19.46488
50Б4 | 508 | 201 | 12 | 20 | 468 | 94.5 | 20 | 139.99 | 109.9 | 59953.57 | 2360.4 | 1348.82 | 206.94 | 2717.85 | 270.43 | 212.23 | 44.06 | 7.947 | 50Б4 | 1761.664 | 1.762 | 16.03276
50Б5 | 516 | 202 | 15 | 24 | 468 | 93.5 | 20 | 170.59 | 133.9 | 73345.26 | 2842.8 | 1642.68 | 207.35 | 3315.53 | 328.27 | 260.04 | 44.09 | 9.607 | 50Б5 | 1775.664 | 1.776 | 13.26363
55Б1 | 543 | 220 | 9.5 | 13.5 | 516 | 105.25 | 24 | 113.36 | 89 | 55677.42 | 2050.7 | 1164.94 | 221.62 | 2405.54 | 218.69 | 171.67 | 46.06 | 5.948 | 55Б1 | 1905.796 | 1.906 | 21.41573
55Б2 | 547 | 220 | 10 | 15.5 | 516 | 105 | 24 | 124.74 | 97.9 | 62784.45 | 2295.6 | 1301.49 | 224.34 | 2761.34 | 251.03 | 196.56 | 47.05 | 6.522 | 55Б2 | 1912.796 | 1.913 | 19.54035
55Б3 | 553 | 221 | 12 | 18.5 | 516 | 104.5 | 24 | 148.63 | 116.7 | 75321.22 | 2724.1 | 1554.49 | 225.11 | 3342.92 | 302.53 | 237.99 | 47.42 | 7.722 | 55Б3 | 1924.796 | 1.925 | 16.49529
55Б4 | 560 | 222 | 14 | 22 | 516 | 104 | 24 | 174.86 | 137.3 | 89907.09 | 3211 | 1842.2 | 226.75 | 4032.07 | 363.25 | 286.76 | 48.02 | 9.019 | 55Б4 | 1938.796 | 1.939 | 14.12236
60Б1 | 596 | 199 | 10 | 15 | 566 | 94.5 | 22 | 120.45 | 94.6 | 68715.9 | 2305.9 | 1325.36 | 238.85 | 1979.66 | 198.96 | 157.64 | 40.54 | 6.24 | 60Б1 | 1930.23 | 1.93 | 20.40169
60Б2 | 600 | 200 | 11 | 17 | 566 | 94.5 | 22 | 134.41 | 105.5 | 77632.25 | 2587.7 | 1489.36 | 240.32 | 2278.16 | 227.82 | 180.72 | 41.17 | 6.928 | 60Б2 | 1940.23 | 1.94 | 18.38863
60Б3 | 604 | 201 | 12.5 | 19 | 566 | 94.25 | 22 | 151.28 | 118.8 | 87472.1 | 2896.4 | 1675.38 | 240.46 | 2586.62 | 257.38 | 205.28 | 41.35 | 7.761 | 60Б3 | 1949.23 | 1.949 | 16.40572
60Б4 | 612 | 202 | 15 | 23 | 566 | 93.5 | 22 | 181.97 | 142.9 | 106509.5 | 3480.7 | 2026.68 | 241.93 | 3182.62 | 315.11 | 253.12 | 41.82 | 9.264 | 60Б4 | 1964.23 | 1.964 | 13.74388
70Б1 | 691 | 260 | 12 | 15.5 | 660 | 124 | 24 | 164.74 | 129.3 | 125922.2 | 3644.6 | 2094.79 | 276.47 | 4557.35 | 350.57 | 276.64 | 52.6 | 6.99 | 70Б1 | 2356.796 | 2.357 | 18.22892
70Б2 | 697 | 260 | 12.5 | 18.5 | 660 | 123.75 | 24 | 183.64 | 144.16 | 145904.02 | 4186.63 | 2392.68 | 281.87 | 5437.68 | 418.28 | 328.41 | 54.41 | 7.756 | 70Б2 | 2367.796 | 2.368 | 16.42619
70Б3 | 702 | 261 | 14.5 | 21 | 660 | 123.25 | 24 | 210.26 | 165.1 | 167085.05 | 4760.3 | 2736.06 | 281.89 | 6248.49 | 478.81 | 378.1 | 54.51 | 8.843 | 70Б3 | 2377.796 | 2.378 | 14.40339
70Б4 | 710 | 262 | 17 | 25 | 660 | 122.5 | 24 | 248.14 | 194.8 | 199679.98 | 5624.8 | 3249.28 | 283.67 | 7531.16 | 574.9 | 456.29 | 55.09 | 10.37 | 70Б4 | 2392.796 | 2.393 | 12.28439
Тип Ш - Балочные широкополочные двутавры
20Ш0 | 190 | 149 | 5 | 7 | 176 | 72 | 13 | 31.11 | 24.4 | 2079.6 | 218.9 | 120.97 | 81.76 | 386.62 | 51.9 | 39.79 | 35.25 | 3.297 | 20Ш0 | 943.6814 | 0.944 | 38.68852
20Ш1 | 194 | 150 | 6 | 9 | 176 | 72 | 13 | 39.01 | 30.6 | 2689.74 | 277.3 | 154.28 | 83.04 | 507.16 | 67.62 | 51.85 | 36.06 | 4.091 | 20Ш1 | 953.6814 | 0.954 | 31.17647
20Ш2 | 199 | 151 | 7.5 | 11.5 | 176 | 71.75 | 13 | 49.38 | 38.8 | 3502.14 | 352 | 198.01 | 84.21 | 661.25 | 87.58 | 67.27 | 36.59 | 5.119 | 20Ш2 | 964.6814 | 0.965 | 24.87113
20Ш3 | 204 | 152 | 9 | 14 | 176 | 71.5 | 13 | 59.85 | 47 | 4362.01 | 427.7 | 243.18 | 85.37 | 821.37 | 108.08 | 83.18 | 37.05 | 6.134 | 20Ш3 | 975.6814 | 0.976 | 20.76596
20Ш4 | 211 | 155 | 11 | 17.5 | 176 | 72 | 13 | 75.06 | 58.9 | 5696.83 | 540 | 311.2 | 87.12 | 1089.19 | 140.54 | 108.38 | 38.09 | 7.524 | 20Ш4 | 997.6814 | 0.998 | 16.94397
20Ш5 | 218 | 157 | 13 | 21 | 176 | 72 | 13 | 90.27 | 70.9 | 7117.64 | 653 | 381.26 | 88.8 | 1359.05 | 173.13 | 133.81 | 38.8 | 8.888 | 20Ш5 | 1015.681 | 1.016 | 14.33004
20Ш6 | 228 | 159 | 16 | 26 | 176 | 71.5 | 13 | 112.29 | 88.2 | 9312.8 | 816.9 | 485.66 | 91.07 | 1749.68 | 220.09 | 170.75 | 39.47 | 10.821 | 20Ш6 | 1037.681 | 1.038 | 11.76871
25Ш0 | 240 | 174 | 6 | 9 | 222 | 84 | 16 | 46.84 | 36.8 | 4981.13 | 415.1 | 229.64 | 103.13 | 791.75 | 91.01 | 69.84 | 41.11 | 4.121 | 25Ш0 | 1136.531 | 1.137 | 30.89674
25Ш1 | 244 | 175 | 7 | 11 | 222 | 84 | 16 | 56.24 | 44.2 | 6121.23 | 501.7 | 279.19 | 104.33 | 984.48 | 112.51 | 86.36 | 41.84 | 4.905 | 25Ш1 | 1146.531 | 1.147 | 25.95023
25Ш2 | 249 | 176 | 8.5 | 13.5 | 222 | 83.75 | 16 | 68.59 | 53.8 | 7624.69 | 612.4 | 343.94 | 105.44 | 1229.33 | 139.7 | 107.41 | 42.34 | 5.925 | 25Ш2 | 1157.531 | 1.158 | 21.52416
25Ш3 | 256 | 177 | 10.5 | 17 | 222 | 83.25 | 16 | 85.69 | 67.3 | 9819.49 | 767.2 | 436.06 | 107.05 | 1575.2 | 177.99 | 137.18 | 42.88 | 7.314 | 25Ш3 | 1171.531 | 1.172 | 17.41456
25Ш4 | 264 | 182 | 13 | 21 | 222 | 84.5 | 16 | 107.5 | 84.4 | 12751.44 | 966 | 556.26 | 108.91 | 2116.49 | 232.58 | 179.7 | 44.37 | 8.939 | 25Ш4 | 1202.531 | 1.203 | 14.25355
25Ш5 | 274 | 184 | 16 | 26 | 222 | 84 | 16 | 133.4 | 104.7 | 16478.26 | 1202.8 | 703.59 | 111.14 | 2710.17 | 294.58 | 228.44 | 45.07 | 10.894 | 25Ш5 | 1224.531 | 1.225 | 11.7001
25Ш6 | 286 | 186 | 19 | 32 | 222 | 83.5 | 16 | 163.42 | 128.3 | 21287.68 | 1488.7 | 884.76 | 114.13 | 3448.57 | 370.81 | 288.22 | 45.94 | 13.068 | 25Ш6 | 1250.531 | 1.251 | 9.750585
30Ш0 | 290 | 199 | 7 | 10 | 270 | 96 | 18 | 61.48 | 48.3 | 9429.75 | 650.3 | 360.6 | 123.85 | 1316.09 | 132.27 | 101.7 | 46.27 | 4.619 | 30Ш0 | 1331.097 | 1.331 | 27.55694
30Ш1 | 294 | 200 | 8 | 12 | 270 | 96 | 18 | 72.38 | 56.8 | 11338.3 | 771.3 | 429.51 | 125.16 | 1603.26 | 160.33 | 123.28 | 47.06 | 5.397 | 30Ш1 | 1341.097 | 1.341 | 23.60915
30Ш2 | 300 | 201 | 9 | 15 | 270 | 96 | 18 | 87.38 | 68.6 | 14209.66 | 947.3 | 529.86 | 127.52 | 2034.13 | 202.4 | 155.42 | 48.25 | 6.448 | 30Ш2 | 1355.097 | 1.355 | 19.75219
30Ш3 | 306 | 203 | 11 | 18 | 270 | 96 | 18 | 105.56 | 82.9 | 17455.33 | 1140.9 | 644.63 | 128.59 | 2515.46 | 247.83 | 190.85 | 48.82 | 7.699 | 30Ш3 | 1371.097 | 1.371 | 16.538
30Ш4 | 314 | 206 | 13 | 22 | 270 | 96.5 | 18 | 128.52 | 100.9 | 21967.16 | 1399.2 | 798.35 | 130.74 | 3213.67 | 312.01 | 240.56 | 50 | 9.212 | 30Ш4 | 1395.097 | 1.395 | 13.82557
30Ш5 | 326 | 208 | 16 | 28 | 270 | 96 | 18 | 162.46 | 127.5 | 29037.68 | 1781.5 | 1031.79 | 133.69 | 4213.04 | 405.1 | 313.16 | 50.92 | 11.432 | 30Ш5 | 1421.097 | 1.421 | 11.1451
30Ш6 | 342 | 210 | 20 0 | 36 | 270 | 95 | 18 | 207.98 | 163.3 | 39315.66 | 2299.2 | 1357.14 | 137.49 | 5580.38 | 531.47 | 412.35 | 51.8 | 14.313 | 30Ш6 | #VALUE! | 1.453 | 8.897734
35Ш1 | 334 | 249 | 8 | 11 | 312 | 120.5 | 20 | 83.17 | 65.3 | 17107.05 | 1024.4 | 565.71 | 143.42 | 2834.62 | 227.68 | 174.45 | 58.38 | 5.154 | 35Ш1 | 1613.664 | 1.614 | 24.71669
35Ш2 | 340 | 250 | 9 | 14 | 312 | 120.5 | 20 | 101.51 | 79.7 | 21676.5 | 1275.1 | 706.03 | 146.13 | 3650.97 | 292.08 | 223.45 | 59.97 | 6.237 | 35Ш2 | 1627.664 | 1.628 | 20.4266
35Ш3 | 347 | 252 | 11 | 17.5 | 312 | 120.5 | 20 | 125.95 | 98.9 | 27535.21 | 1587 | 886.41 | 147.86 | 4674.9 | 371.02 | 284.26 | 60.92 | 7.654 | 35Ш3 | 1645.664 | 1.646 | 16.64307
35Ш4 | 354 | 254 | 13 | 21 | 312 | 120.5 | 20 | 150.67 | 118.3 | 33692.45 | 1903.5 | 1072.31 | 149.54 | 5745.8 | 452.43 | 347.18 | 61.75 | 9.057 | 35Ш4 | 1663.664 | 1.664 | 14.06593
35Ш5 | 364 | 258 | 16 | 26 | 312 | 121 | 20 | 187.51 | 147.2 | 43231.44 | 2375.4 | 1354.36 | 151.84 | 7458.32 | 578.16 | 444.79 | 63.07 | 11.071 | 35Ш5 | 1693.664 | 1.694 | 11.50815
35Ш6 | 376 | 260 | 19 | 32 | 312 | 120.5 | 20 | 229.11 | 179.9 | 54967.48 | 2923.8 | 1688.25 | 154.89 | 9398.88 | 722.99 | 557.28 | 64.05 | 13.323 | 35Ш6 | 1719.664 | 1.72 | 9.560867
35Ш7 | 392 | 262 | 23 | 40 | 312 | 119.5 | 20 | 284.79 | 223.6 | 71815.25 | 3664 | 2150.36 | 158.8 | 12030.69 | 918.37 | 709.81 | 65 | 16.258 | 35Ш7 | 1751.664 | 1.752 | 7.83542
40Ш1 | 383 | 299 | 9.5 | 12.5 | 358 | 144.75 | 22 | 112.91 | 88.6 | 30554.32 | 1595.5 | 880.73 | 164.5 | 5576.08 | 372.98 | 285.42 | 70.27 | 5.927 | 40Ш1 | 1905.23 | 1.905 | 21.50113
40Ш2 | 390 | 300 | 10 | 16 | 358 | 145 | 22 | 135.95 | 106.7 | 38674.1 | 1983.3 | 1093.97 | 168.66 | 7207.77 | 480.52 | 366.53 | 72.81 | 7.073 | 40Ш2 | 1922.23 | 1.922 | 18.01312
40Ш3 | 397 | 302 | 12 | 19.5 | 358 | 145 | 22 | 164.89 | 129.4 | 47846.38 | 2410.4 | 1339.96 | 170.34 | 8962.48 | 593.54 | 453.33 | 73.72 | 8.499 | 40Ш3 | 1940.23 | 1.94 | 14.99227
40Ш4 | 406 | 304 | 14.5 | 24 | 358 | 144.75 | 22 | 201.98 | 158.6 | 60107.1 | 2960.9 | 1662 | 172.51 | 11253.74 | 740.38 | 566.43 | 74.64 | 10.299 | 40Ш4 | 1961.23 | 1.961 | 12.36444
40Ш5 | 418 | 309 | 17.5 | 30 | 358 | 145.75 | 22 | 252.2 | 198 | 77867.25 | 3725.7 | 2114.9 | 175.71 | 14776.27 | 956.39 | 732.65 | 76.54 | 12.615 | 40Ш5 | 1999.23 | 1.999 | 10.09596
40Ш6 | 430 | 311 | 21 | 36 | 358 | 145 | 22 | 303.25 | 238.1 | 96432.24 | 4485.2 | 2578.21 | 178.32 | 18086.35 | 1163.11 | 893.43 | 77.23 | 14.981 | 40Ш6 | 2024.23 | 2.024 | 8.50063
40Ш7 | 446 | 313 | 25 | 44 | 358 | 144 | 22 | 369.09 | 289.7 | 122543.61 | 5495.2 | 3204.85 | 182.21 | 22547.07 | 1440.71 | 1109.25 | 78.16 | 17.95 | 40Ш7 | 2056.23 | 2.056 | 7.096997
45Ш0 | 434 | 299 | 10 | 15 | 404 | 144.5 | 24 | 135.04 | 106 | 46794.17 | 2156.4 | 1192.24 | 186.15 | 6692.4 | 447.65 | 342.87 | 70.4 | 6.743 | 45Ш0 | 2002.796 | 2.003 | 18.89623
45Ш1 | 440 | 300 | 11 | 18 | 404 | 144.5 | 24 | 157.38 | 123.6 | 56069.13 | 2548.6 | 1412.44 | 188.75 | 8111.31 | 540.75 | 413.8 | 71.79 | 7.804 | 45Ш1 | 2016.796 | 2.017 | 16.31877
45Ш2 | 446 | 302 | 13 | 21 | 404 | 144.5 | 24 | 184.3 | 144.7 | 66379.08 | 2976.6 | 1661.51 | 189.78 | 9655.62 | 639.44 | 490.29 | 72.38 | 9.067 | 45Ш2 | 2032.796 | 2.033 | 14.04976
45Ш3 | 452 | 304 | 15 | 24 | 404 | 144.5 | 24 | 211.46 | 166 | 77050.83 | 3409.3 | 1915.99 | 190.88 | 11258.33 | 740.68 | 569.04 | 72.97 | 10.321 | 45Ш3 | 2048.796 | 2.049 | 12.34337
45Ш4 | 464 | 308 | 18 | 30 | 404 | 145 | 24 | 262.46 | 206 | 98962.82 | 4265.6 | 2420.93 | 194.18 | 14639.89 | 950.64 | 731.39 | 74.69 | 12.602 | 45Ш4 | 2082.796 | 2.083 | 10.11165
45Ш5 | 476 | 310 | 21 | 36 | 404 | 144.5 | 24 | 312.98 | 245.7 | 121722.09 | 5114.4 | 2932.26 | 197.21 | 17919.22 | 1156.08 | 891.09 | 75.67 | 14.842 | 45Ш5 | 2108.796 | 2.109 | 8.583639
45Ш6 | 492 | 312 | 25 | 44 | 404 | 143.5 | 24 | 380.5 | 298.7 | 153856.39 | 6254.3 | 3633.74 | 201.08 | 22341.69 | 1432.16 | 1106.76 | 76.63 | 17.774 | 45Ш6 | 2140.796 | 2.141 | 7.167727
50Ш1 | 482 | 300 | 11 | 15 | 452 | 144.5 | 26 | 145.52 | 114.2 | 60366.76 | 2504.8 | 1395.56 | 203.67 | 6763.81 | 450.92 | 347.62 | 68.18 | 6.938 | 50Ш1 | 2097.363 | 2.097 | 18.36252
50Ш2 | 487 | 300 | 14.5 | 17.5 | 452 | 142.75 | 26 | 176.34 | 138.4 | 71863.01 | 2951.3 | 1666.63 | 201.87 | 7897.76 | 526.52 | 409.42 | 66.92 | 8.396 | 50Ш2 | 2100.363 | 2.1 | 15.17341
50Ш3 | 493 | 300 | 15.5 | 20.5 | 452 | 142.25 | 26 | 198.86 | 156.1 | 83437.19 | 3384.9 | 1912.66 | 204.83 | 9251.07 | 616.74 | 478.76 | 68.21 | 9.423 | 50Ш3 | 2110.363 | 2.11 | 13.51698
50Ш4 | 499 | 300 | 16.5 | 23.5 | 452 | 141.75 | 26 | 221.38 | 173.8 | 95277.59 | 3818.7 | 2161.4 | 207.45 | 10604.77 | 706.98 | 548.21 | 69.21 | 10.441 | 50Ш4 | 2120.363 | 2.12 | 12.19793
50Ш5 | 508 | 302 | 19 | 28 | 452 | 141.5 | 26 | 260.8 | 204.7 | 114959.83 | 4526 | 2578.55 | 209.95 | 12894.5 | 853.94 | 663.27 | 70.31 | 12.179 | 50Ш5 | 2141.363 | 2.141 | 10.45921
50Ш6 | 518 | 310 | 22 | 33 | 452 | 144 | 26 | 309.84 | 243.2 | 140248.12 | 5415 | 3106.5 | 212.75 | 16442.93 | 1060.83 | 825.05 | 72.85 | 14.165 | 50Ш6 | 2187.363 | 2.187 | 8.992599
50Ш7 | 532 | 312 | 26 | 40 | 452 | 143 | 26 | 372.92 | 292.7 | 174203.77 | 6549 | 3797.96 | 216.13 | 20335.66 | 1303.57 | 1017.09 | 73.84 | 16.833 | 50Ш7 | 2215.363 | 2.215 | 7.567475
50Ш8 | 548 | 314 | 30 | 48 | 452 | 142 | 26 | 442.84 | 347.6 | 214879.98 | 7842.3 | 4598.03 | 220.28 | 24895.52 | 1585.7 | 1240.04 | 74.98 | 19.705 | 50Ш8 | 2247.363 | 2.247 | 6.464327
60Ш1 | 582 | 300 | 12 | 17 | 548 | 144 | 28 | 174.49 | 137 | 102709.98 | 3529.6 | 1981.3 | 242.62 | 7669.85 | 511.32 | 396.49 | 66.3 | 7.613 | 60Ш1 | 2291.929 | 2.292 | 16.72993
60Ш2 | 589 | 300 | 16 | 20.5 | 548 | 142 | 28 | 217.41 | 170.7 | 126193.28 | 4285 | 2438.84 | 240.92 | 9259.23 | 617.28 | 483.58 | 65.26 | 9.461 | 60Ш2 | 2297.929 | 2.298 | 13.46221
60Ш3 | 597 | 300 | 18 | 24.5 | 548 | 141 | 28 | 252.37 | 198.1 | 150035.32 | 5026.3 | 2869.72 | 243.82 | 11069.15 | 737.94 | 578.58 | 66.23 | 10.925 | 60Ш3 | 2309.929 | 2.31 | 11.66078
60Ш4 | 605 | 300 | 20 | 28.5 | 548 | 140 | 28 | 287.33 | 225.6 | 174450.48 | 5767 | 3305.39 | 246.4 | 12881.17 | 858.74 | 674.12 | 66.96 | 12.375 | 60Ш4 | 2321.929 | 2.322 | 10.29255
60Ш5 | 616 | 302 | 23 | 34 | 548 | 139.5 | 28 | 338.13 | 265.4 | 210467.04 | 6833.4 | 3941.46 | 249.49 | 15686.68 | 1038.85 | 817.44 | 68.11 | 14.413 | 60Ш5 | 2345.929 | 2.346 | 8.839488
60Ш6 | 630 | 315 | 27 | 41 | 548 | 144 | 28 | 412.99 | 324.2 | 266239.93 | 8452.1 | 4907.09 | 253.9 | 21476.18 | 1363.57 | 1073.64 | 72.11 | 17.08 | 60Ш6 | 2417.929 | 2.418 | 7.458359
60Ш7 | 644 | 317 | 31 | 48 | 548 | 143 | 28 | 480.93 | 377.5 | 318172.04 | 9881.1 | 5788.14 | 257.21 | 25653.76 | 1618.53 | 1279.02 | 73.04 | 19.662 | 60Ш7 | 2445.929 | 2.446 | 6.47947
60Ш8 | 664 | 319 | 36 | 58 | 548 | 141.5 | 28 | 574.05 | 450.6 | 394963.73 | 11896.5 | 7047.57 | 262.3 | 31634.21 | 1983.34 | 1572.47 | 74.23 | 23.111 | 60Ш8 | 2483.929 | 2.484 | 5.51265
70Ш1 | 692 | 300 | 13 | 20 | 652 | 143.5 | 28 | 211.49 | 166 | 172424.05 | 4983.4 | 2814.39 | 285.53 | 9024.74 | 601.65 | 468.07 | 65.32 | 8.426 | 70Ш1 | 2509.929 | 2.51 | 15.12048
70Ш2 | 698 | 300 | 15 | 23 | 652 | 142.5 | 28 | 242.53 | 190.4 | 198779.77 | 5695.7 | 3233.41 | 286.29 | 10382.92 | 692.19 | 540.47 | 65.43 | 9.632 | 70Ш2 | 2517.929 | 2.518 | 13.22479
70Ш3 | 707 | 300 | 18 | 27.5 | 652 | 141 | 28 | 289.09 | 226.9 | 239021.1 | 6761.6 | 3867.01 | 287.54 | 12424.2 | 828.28 | 650.29 | 65.56 | 11.427 | 70Ш3 | 2529.929 | 2.53 | 11.15029
70Ш4 | 715 | 300 | 20.5 | 31.5 | 652 | 139.75 | 28 | 329.39 | 258.6 | 275127.01 | 7695.9 | 4426.46 | 289.01 | 14242 | 949.47 | 748.55 | 65.76 | 12.963 | 70Ш4 | 2540.929 | 2.541 | 9.825986
70Ш5 | 725 | 300 | 23 | 36.5 | 652 | 138.5 | 28 | 375.69 | 294.9 | 319781.96 | 8821.6 | 5099.3 | 291.75 | 16514.18 | 1100.95 | 870.34 | 66.3 | 14.699 | 70Ш5 | 2555.929 | 2.556 | 8.667345
70Ш6 | 740 | 313 | 27 | 44 | 652 | 143 | 28 | 458.21 | 359.7 | 403258.33 | 10898.9 | 6334.98 | 296.66 | 22622.21 | 1445.51 | 1143.72 | 70.26 | 17.423 | 70Ш6 | 2629.929 | 2.63 | 7.311649
70Ш7 | 758 | 315 | 32 | 53 | 652 | 141.5 | 28 | 549.27 | 431.2 | 496466.98 | 13099.4 | 7693 | 300.64 | 27822.58 | 1766.51 | 1405.68 | 71.17 | 20.619 | 70Ш7 | 2663.929 | 2.664 | 6.178108
70Ш8 | 780 | 317 | 38 | 64 | 652 | 139.5 | 28 | 660.25 | 518.3 | 616075.38 | 15796.8 | 9389.94 | 305.47 | 34321.6 | 2165.4 | 1734.01 | 72.1 | 24.418 | 70Ш8 | 2703.929 | 2.704 | 5.217056
80Ш1 | 782 | 300 | 13.5 | 17 | 748 | 143.25 | 28 | 209.71 | 164.6 | 205458 | 5254.7 | 3018.9 | 313.01 | 7676.7 | 511.8 | 401.33 | 60.5 | 7.799015 | 80Ш1 | 2688.929 | 2.688929 | 16.33614
80Ш2 | 792 | 300 | 14 | 22 | 748 | 143 | 28 | 243.45 | 191.1 | 253655 | 6405.4 | 3644.1 | 322.79 | 9928.9 | 661.9 | 517.82 | 63.86 | 8.990265 | 80Ш2 | 2707.929 | 2.707929 | 14.17022
90Ш1 | 881 | 299 | 15 | 18.5 | 844 | 142 | 28 | 243.96 | 191.5 | 292583 | 6642.1 | 3861.2 | 346.31 | 8278.5 | 553.7 | 270.94 | 58.25 | 8.471042 | 90Ш1 | 2879.929 | 2.879929 | 15.03879
90Ш2 | 890 | 299 | 15 | 23 | 844 | 142 | 28 | 270.87 | 212.6 | 345335 | 7760.3 | 4457 | 357.06 | 10283.3 | 687.8 | 543.09 | 61.61 | 9.347019 | 90Ш2 | 2897.929 | 2.897929 | 13.6309
100Ш1 | 990 | 320 | 16 | 21 | 948 | 152 | 30 | 293.82 | 230.6 | 446000 | 9011 | 5234 | 389.61 | 11520 | 719.9 | 573.66 | 62.62 | 9.249816 | 100Ш1 | 3176.496 | 3.176496 | 13.77492
100Ш2 | 998 | 320 | 17 | 25 | 948 | 151.5 | 30 | 328.9 | 258.2 | 516400 | 10350 | 5980 | 396.24 | 13710 | 856.9 | 680.14 | 64.56 | 10.30874 | 100Ш2 | 3190.496 | 3.190496 | 12.35668
100Ш3 | 1006 | 320 | 18 | 29 | 948 | 151 | 30 | 364 | 285.7 | 587700 | 11680 | 6736 | 401.82 | 15900 | 993.9 | 786.89 | 66.09 | 11.35904 | 100Ш3 | 3204.496 | 3.204496 | 11.2163
100Ш4 | 1013 | 320 | 19.5 | 32.5 | 948 | 150.25 | 30 | 400.6 | 314.5 | 655400 | 12940 | 7470 | 404.48 | 17830 | 1114.3 | 883.49 | 66.71 | 12.45842 | 100Ш4 | 3215.496 | 3.215496 | 10.22415
Тип К - Колонные двутавры
15К1 | 147 | 149 | 6 | 8.5 | 130 | 71.5 | 11 | 34.17 | 26.8 | 1366.76 | 186 | 103.63 | 63.25 | 469.21 | 62.98 | 48.05 | 37.06 | 3.977 |  | 859.115 | 0.859115 | 32.05653
15К2 | 150 | 150 | 7 | 10 | 130 | 71.5 | 11 | 40.14 | 31.5 | 1641.33 | 218.8 | 123.04 | 63.95 | 563.28 | 75.1 | 57.36 | 37.46 | 4.629 |  | 867.115 | 0.867115 | 27.52746
15К3 | 155 | 151 | 8.5 | 12.5 | 130 | 71.25 | 11 | 49.84 | 39.1 | 2117.61 | 273.2 | 155.69 | 65.18 | 718.46 | 95.16 | 72.78 | 37.97 | 5.676 |  | 878.115 | 0.878115 | 22.45819
15К4 | 160 | 152 | 10 | 15 | 130 | 71 | 11 | 59.64 | 46.8 | 2629.16 | 328.6 | 189.67 | 66.4 | 879.66 | 115.74 | 88.65 | 38.41 | 6.708 |  | 889.115 | 0.889115 | 18.99818
15К5 | 166 | 153 | 12 | 18 | 130 | 70.5 | 11 | 71.72 | 56.3 | 3291.43 | 396.6 | 232.39 | 67.74 | 1077.13 | 140.8 | 108.12 | 38.75 | 7.959 |  | 901.115 | 0.901115 | 16.0056
20К1 | 196 | 199 | 6.5 | 10 | 176 | 96.25 | 13 | 52.69 | 41.4 | 3846.06 | 392.5 | 216.41 | 85.44 | 1314.47 | 132.11 | 100.38 | 49.95 | 4.571 |  | 1152.681 | 1.152681 | 27.84255
20К2 | 200 | 200 | 8 | 12 | 176 | 96 | 13 | 63.53 | 49.9 | 4715.63 | 471.6 | 262.75 | 86.15 | 1601.53 | 160.15 | 121.91 | 50.21 | 5.469 |  | 1161.681 | 1.161681 | 23.28019
20К3 | 204 | 201 | 9 | 14 | 176 | 96 | 13 | 73.57 | 57.8 | 5602.48 | 549.3 | 308.35 | 87.26 | 1896.76 | 188.73 | 143.72 | 50.78 | 6.279 |  | 1171.681 | 1.171681 | 20.2713
20К4 | 210 | 201 | 10.5 | 17 | 176 | 95.25 | 13 | 88.27 | 69.3 | 6962.62 | 663.1 | 376.57 | 88.81 | 2303.59 | 229.21 | 174.72 | 51.09 | 7.476 |  | 1180.681 | 1.180681 | 17.03725
20К5 | 214 | 202 | 12 | 19 | 176 | 95 | 13 | 99.33 | 78 | 7970.4 | 744.9 | 426.84 | 89.58 | 2613.87 | 258.8 | 197.63 | 51.3 | 8.349 |  | 1189.681 | 1.189681 | 15.25233
20К6 | 220 | 202 | 14 | 22 | 176 | 94 | 13 | 114.97 | 90.3 | 9488.15 | 862.6 | 500.34 | 90.84 | 3027.75 | 299.78 | 229.45 | 51.32 | 9.599 |  | 1197.681 | 1.197681 | 13.26336
20К7 | 226 | 203 | 16 | 25 | 176 | 93.5 | 13 | 131.11 | 102.9 | 11136.66 | 985.6 | 578.16 | 92.16 | 3493.41 | 344.18 | 263.98 | 51.62 | 10.838 |  | 1209.681 | 1.209681 | 11.75589
20К8 | 234 | 203 | 18 | 29 | 176 | 92.5 | 13 | 150.87 | 118.4 | 13375.48 | 1143.2 | 679.29 | 94.16 | 4053.99 | 399.41 | 306.76 | 51.84 | 12.349 |  | 1221.681 | 1.221681 | 10.31826
25К1 | 246 | 249 | 8 | 12 | 222 | 120.5 | 16 | 79.72 | 62.6 | 9170.92 | 745.6 | 410.68 | 107.26 | 3090.06 | 248.2 | 188.61 | 62.26 | 5.519 |  | 1444.531 | 1.444531 | 23.07557
25К2 | 250 | 250 | 9 | 14 | 222 | 120.5 | 16 | 92.18 | 72.4 | 10832.61 | 866.6 | 480.25 | 108.41 | 3648.81 | 291.9 | 221.88 | 62.92 | 6.337 |  | 1454.531 | 1.454531 | 20.09021
25К3 | 253 | 251 | 10 | 15.5 | 222 | 120.5 | 16 | 102.21 | 80.2 | 12153.56 | 960.8 | 535.41 | 109.05 | 4088.75 | 325.8 | 247.85 | 63.25 | 6.988 |  | 1462.531 | 1.462531 | 18.23605
25К4 | 257 | 252 | 11 | 17.5 | 222 | 120.5 | 16 | 114.82 | 90.1 | 13927.17 | 1083.8 | 607.67 | 110.14 | 4672.01 | 370.79 | 282.18 | 63.79 | 7.797 |  | 1472.531 | 1.472531 | 16.3433
25К5 | 262 | 253 | 12.5 | 20 | 222 | 120.25 | 16 | 131.15 | 103 | 16243.92 | 1240 | 701.07 | 111.29 | 5404.02 | 427.2 | 325.46 | 64.19 | 8.84 |  | 1483.531 | 1.483531 | 14.40321
25К6 | 267 | 253 | 14 | 22.5 | 222 | 119.5 | 16 | 147.13 | 115.5 | 18593.24 | 1392.8 | 793.96 | 112.42 | 6080.59 | 480.68 | 366.65 | 64.29 | 9.871 |  | 1490.531 | 1.490531 | 12.90503
25К7 | 274 | 258 | 16 | 26 | 222 | 121 | 16 | 171.88 | 134.9 | 22416.62 | 1636.3 | 942.16 | 114.2 | 7452.57 | 577.72 | 441.04 | 65.85 | 11.304 |  | 1520.531 | 1.520531 | 11.27154
25К8 | 281 | 259 | 18 | 29.5 | 222 | 120.5 | 16 | 194.97 | 153.1 | 26169.72 | 1862.6 | 1083.49 | 115.86 | 8556.67 | 660.75 | 505.09 | 66.25 | 12.705 |  | 1534.531 | 1.534531 | 10.02306
25К9 | 288 | 260 | 20 | 33 | 222 | 120 | 16 | 218.2 | 171.3 | 30128.76 | 2092.3 | 1228.96 | 117.51 | 9685.85 | 745.07 | 570.29 | 66.63 | 14.091 |  | 1548.531 | 1.548531 | 9.039877
25К10 | 298 | 261 | 23 | 38 | 222 | 119 | 16 | 251.62 | 197.5 | 36112.37 | 2423.7 | 1442.84 | 119.8 | 11288.1 | 864.99 | 663.49 | 66.98 | 16.062 |  | 1566.531 | 1.566531 | 7.931802
30К1 | 298 | 299 | 9 | 14 | 270 | 145 | 18 | 110.8 | 87 | 18848.66 | 1265 | 694.64 | 130.43 | 6241.19 | 417.47 | 316.82 | 75.05 | 6.357 |  | 1743.097 | 1.743097 | 20.0356
30К2 | 300 | 300 | 10 | 15 | 270 | 145 | 18 | 119.78 | 94 | 20410.21 | 1360.7 | 750.59 | 130.54 | 6754.83 | 450.32 | 342.13 | 75.1 | 6.848 |  | 1749.097 | 1.749097 | 18.60742
30К3 | 300 | 305 | 15 | 15 | 270 | 145 | 18 | 134.78 | 105.8 | 21535.21 | 1435.7 | 806.84 | 126.4 | 7104.76 | 465.89 | 358.04 | 72.6 | 7.662 |  | 1759.097 | 1.759097 | 16.62663
30К4 | 304 | 301 | 11 | 17 | 270 | 145 | 18 | 134.82 | 105.8 | 23380.49 | 1538.2 | 852.74 | 131.69 | 7732.59 | 513.79 | 390.46 | 75.73 | 7.664 |  | 1759.097 | 1.759097 | 16.62663
30К5 | 308 | 301 | 12 | 19 | 270 | 144.5 | 18 | 149.56 | 117.4 | 26362.99 | 1711.9 | 953.96 | 132.77 | 8642.78 | 574.27 | 436.61 | 76.02 | 8.473 |  | 1765.097 | 1.765097 | 15.0349
30К6 | 312 | 302 | 13 | 21 | 270 | 144.5 | 18 | 164.72 | 129.3 | 29508.74 | 1891.6 | 1059.44 | 133.84 | 9648.6 | 638.98 | 485.99 | 76.53 | 9.28 |  | 1775.097 | 1.775097 | 13.72852
30К7 | 316 | 302 | 14.5 | 23 | 270 | 143.75 | 18 | 180.85 | 142 | 32732.42 | 2071.7 | 1167.93 | 134.53 | 10569.09 | 699.94 | 533.09 | 76.45 | 10.16 |  | 1780.097 | 1.780097 | 12.5359
30К8 | 316 | 357 | 14.5 | 23 | 270 | 171.25 | 18 | 206.15 | 161.8 | 38173.52 | 2416.1 | 1353.26 | 136.08 | 17452.1 | 977.71 | 741.5 | 92.01 | 10.307 |  | 2000.097 | 2.000097 | 12.36154
30К9 | 322 | 358 | 16 | 26 | 270 | 171 | 18 | 232.14 | 182.2 | 43983.21 | 2731.9 | 1541.6 | 137.65 | 19896.06 | 1111.51 | 843.38 | 92.58 | 11.532 |  | 2013.097 | 2.013097 | 11.04883
30К10 | 328 | 359 | 18 | 29 | 270 | 170.5 | 18 | 259.6 | 203.8 | 50113.52 | 3055.7 | 1738.68 | 138.94 | 22381.16 | 1246.86 | 947.13 | 92.85 | 12.819 |  | 2025.097 | 2.025097 | 9.93669
30К11 | 334 | 360 | 20 | 32 | 270 | 170 | 18 | 287.18 | 225.4 | 56488.07 | 3382.5 | 1939.98 | 140.25 | 24906.98 | 1383.72 | 1052.25 | 93.13 | 14.098 |  | 2037.097 | 2.037097 | 9.037699
30К12 | 341 | 361 | 22 | 35.5 | 270 | 169.5 | 18 | 318.49 | 250 | 64158.87 | 3763 | 2176.26 | 141.93 | 27866.03 | 1543.82 | 1175.02 | 93.54 | 15.528 |  | 2051.097 | 2.051097 | 8.204389
30К13 | 350 | 362 | 24 | 40 | 270 | 169 | 18 | 357.18 | 280.4 | 74376.59 | 4250.1 | 2481.31 | 144.3 | 31663.84 | 1749.38 | 1332.11 | 94.15 | 17.263 |  | 2069.097 | 2.069097 | 7.379092
30К14 | 356 | 371 | 27 | 43 | 270 | 172 | 18 | 394.74 | 309.9 | 83542.72 | 4693.4 | 2760.9 | 145.48 | 36649.59 | 1975.72 | 1506.68 | 96.36 | 18.698 |  | 2111.097 | 2.111097 | 6.812189
30К15 | 364 | 372 | 30 | 47 | 270 | 171 | 18 | 433.46 | 340.3 | 93889.39 | 5158.8 | 3062.8 | 147.17 | 40396.23 | 2171.84 | 1659.03 | 96.54 | 20.397 |  | 2125.097 | 2.125097 | 6.244776
30К16 | 374 | 373 | 33 | 52 | 270 | 170 | 18 | 479.8 | 376.6 | 107317.14 | 5738.9 | 3441.68 | 149.56 | 45068.65 | 2416.55 | 1848.28 | 96.92 | 22.388 |  | 2143.097 | 2.143097 | 5.690646
30К17 | 384 | 374 | 36 | 57 | 270 | 169 | 18 | 526.34 | 413.2 | 121512.35 | 6328.8 | 3831.76 | 151.94 | 49816.72 | 2664 | 2040.04 | 97.29 | 24.355 |  | 2161.097 | 2.161097 | 5.230148
30К18 | 396 | 375 | 39 | 63 | 270 | 168 | 18 | 580.58 | 455.8 | 139424.86 | 7041.7 | 4307.16 | 154.97 | 55520.26 | 2961.08 | 2269.45 | 97.79 | 26.594 |  | 2183.097 | 2.183097 | 4.789595
30К19 | 408 | 385 | 43 | 69 | 270 | 171 | 18 | 650.18 | 510.4 | 162282.28 | 7955 | 4912.82 | 157.99 | 65823.94 | 3419.43 | 2622.83 | 100.62 | 29.038 |  | 2239.097 | 2.239097 | 4.386946
30К20 | 422 | 387 | 47 | 76 | 270 | 170 | 18 | 717.92 | 563.6 | 187072.37 | 8866 | 5534.78 | 161.42 | 73671.75 | 3807.33 | 2923.99 | 101.3 | 31.667 |  | 2267.097 | 2.267097 | 4.022529
30К21 | 440 | 389 | 52 | 85 | 270 | 168.5 | 18 | 804.48 | 631.5 | 221339.16 | 10060.9 | 6361.1 | 165.87 | 83732.23 | 4305 | 3311.01 | 102.02 | 34.961 |  | 2301.097 | 2.301097 | 3.64386
35К1 | 342 | 348 | 10 | 15 | 312 | 169 | 20 | 139.03 | 109.1 | 31247.91 | 1827.4 | 1001.17 | 149.92 | 10542.21 | 605.87 | 459.67 | 87.08 | 6.877 |  | 2021.664 | 2.021664 | 18.53037
35К1,5 | 346 | 349 | 11 | 17 | 312 | 169 | 20 | 156.41 | 122.8 | 35711.23 | 2064.2 | 1135.84 | 151.1 | 12051.44 | 690.63 | 524.08 | 87.78 | 7.699 |  | 2031.664 | 2.031664 | 16.54449
35К2 | 350 | 350 | 12 | 19 | 312 | 169 | 20 | 173.87 | 136.5 | 40295.09 | 2302.6 | 1272.61 | 152.23 | 13585.82 | 776.33 | 589.29 | 88.39 | 8.516 |  | 2041.664 | 2.041664 | 14.95724
35К3 | 355 | 351 | 13.5 | 21.5 | 312 | 168.75 | 20 | 196.48 | 154.2 | 46230.77 | 2604.6 | 1448.66 | 153.39 | 15506.81 | 883.58 | 671.24 | 88.84 | 9.572 |  | 2052.664 | 2.052664 | 13.3117
35К4 | 360 | 352 | 15 | 24 | 312 | 168.5 | 20 | 219.19 | 172.1 | 52353.7 | 2908.5 | 1627.8 | 154.55 | 17459.86 | 992.04 | 754.25 | 89.25 | 10.622 |  | 2063.664 | 2.063664 | 11.99107
35К5 | 365 | 353 | 16.5 | 26.5 | 312 | 168.25 | 20 | 242 | 190 | 58667.44 | 3214.7 | 1810.04 | 155.7 | 19445.3 | 1101.72 | 838.34 | 89.64 | 11.665 |  | 2074.664 | 2.074664 | 10.91928
35К6 | 369 | 360 | 18 | 28.5 | 312 | 171 | 20 | 264.79 | 207.9 | 64960.86 | 3520.9 | 1991.8 | 156.63 | 22183.47 | 1232.42 | 938.35 | 91.53 | 12.563 |  | 2107.664 | 2.107664 | 10.13787
35К7 | 376 | 361 | 20 | 32 | 312 | 170.5 | 20 | 296.87 | 233.1 | 74398.83 | 3957.4 | 2256.32 | 158.31 | 25119.61 | 1391.67 | 1060.65 | 91.99 | 13.992 |  | 2121.664 | 2.121664 | 9.101946
35К8 | 382 | 362 | 22 | 35 | 312 | 170 | 20 | 325.47 | 255.5 | 82894.78 | 4340 | 2491.96 | 159.59 | 27708.51 | 1530.86 | 1168.17 | 92.27 | 15.254 |  | 2133.664 | 2.133664 | 8.350934
35К9 | 389 | 363 | 24 | 38.5 | 312 | 169.5 | 20 | 357.82 | 280.9 | 93053.12 | 4784.2 | 2767.25 | 161.26 | 30738.03 | 1693.56 | 1293.57 | 92.68 | 16.661 |  | 2147.664 | 2.147664 | 7.645652
35К10 | 396 | 364 | 26.5 | 42 | 312 | 168.75 | 20 | 391.87 | 307.6 | 103736.94 | 5239.2 | 3054.44 | 162.7 | 33819.63 | 1858.22 | 1421.64 | 92.9 | 18.137 |  | 2160.664 | 2.160664 | 7.024264
35К11 | 404 | 374 | 29 | 46 | 312 | 172.5 | 20 | 437.99 | 343.8 | 118982.06 | 5890.2 | 3458.4 | 164.82 | 40183.36 | 2148.84 | 1644.63 | 95.78 | 19.804 |  | 2211.664 | 2.211664 | 6.432995
35К12 | 414 | 375 | 32 | 51 | 312 | 171.5 | 20 | 485.77 | 381.3 | 135721.11 | 6556.6 | 3886.58 | 167.15 | 44924.28 | 2395.96 | 1836.42 | 96.17 | 21.787 |  | 2229.664 | 2.229664 | 5.847531
35К13 | 424 | 376 | 35 | 56 | 312 | 170.5 | 20 | 533.75 | 419 | 153322.14 | 7232.2 | 4326.2 | 169.49 | 49742.08 | 2645.86 | 2030.81 | 96.54 | 23.747 |  | 2247.664 | 2.247664 | 5.364353
35К14 | 434 | 377 | 38 | 61 | 312 | 169.5 | 20 | 581.93 | 456.8 | 171810.18 | 7917.5 | 4777.34 | 171.83 | 54637.74 | 2898.55 | 2227.81 | 96.9 | 25.685 |  | 2265.664 | 2.265664 | 4.959859
35К15 | 446 | 378 | 42 | 67 | 312 | 168 | 20 | 640.99 | 503.2 | 195206.29 | 8753.7 | 5336.35 | 174.51 | 60526.72 | 3202.47 | 2466.48 | 97.17 | 28.044 |  | 2285.664 | 2.285664 | 4.542257
35К16 | 458 | 392 | 46 | 73 | 312 | 173 | 20 | 719.27 | 564.6 | 227053.17 | 9915 | 6094.32 | 177.67 | 73566.95 | 3753.42 | 2891.61 | 101.13 | 30.508 |  | 2357.664 | 2.357664 | 4.175812
35К17 | 472 | 393 | 50 | 80 | 312 | 171.5 | 20 | 788.23 | 618.8 | 258357.05 | 10947.3 | 6796.66 | 181.04 | 81286.57 | 4136.72 | 3191.54 | 101.55 | 33.096 |  | 2381.664 | 2.381664 | 3.848842
35К18 | 488 | 394 | 55 | 88 | 312 | 169.5 | 20 | 868.47 | 681.8 | 296560.11 | 12154.1 | 7629.66 | 184.79 | 90173.86 | 4577.35 | 3538.66 | 101.9 | 36.071 |  | 2407.664 | 2.407664 | 3.531334
35К19 | 506 | 395 | 60 | 97 | 312 | 167.5 | 20 | 956.93 | 751.2 | 342451.59 | 13535.6 | 8591.51 | 189.17 | 100237.84 | 5075.33 | 3929.92 | 102.35 | 39.256 |  | 2437.664 | 2.437664 | 3.245026
35К20 | 520 | 409 | 65 | 104 | 312 | 172 | 20 | 1056.95 | 829.7 | 392963.38 | 15114 | 9664.42 | 192.82 | 119352.51 | 5836.31 | 4520.43 | 106.26 | 42.082 |  | 2511.664 | 2.511664 | 3.027195
35К21 | 540 | 411 | 71 | 114 | 312 | 170 | 20 | 1162.03 | 912.2 | 454051.02 | 16816.7 | 10869.85 | 197.67 | 132896.31 | 6466.97 | 5017.71 | 106.94 | 45.612 |  | 2547.664 | 2.547664 | 2.792878
35К22 | 562 | 413 | 77 | 125 | 312 | 168 | 20 | 1276.17 | 1001.8 | 526659.93 | 18742.4 | 12243.01 | 203.15 | 148011.27 | 7167.62 | 5568.89 | 107.69 | 49.318 |  | 2587.664 | 2.587664 | 2.583014
35К23 | 580 | 426 | 84 | 134 | 312 | 171 | 20 | 1407.19 | 1104.7 | 606878.23 | 20926.8 | 13777.86 | 207.67 | 174271.92 | 8181.78 | 6362.61 | 111.29 | 52.869 |  | 2661.664 | 2.661664 | 2.4094
35К24 | 604 | 430 | 92 | 146 | 312 | 169 | 20 | 1546.07 | 1213.7 | 704826.44 | 23338.6 | 15522.09 | 213.51 | 195579.56 | 9096.72 | 7087.61 | 112.47 | 57.058 |  | 2709.664 | 2.709664 | 2.232565
40К1 | 394 | 398 | 11 | 18 | 358 | 193.5 | 22 | 186.81 | 146.7 | 56145.31 | 2850 | 1559.22 | 173.36 | 18922.62 | 950.89 | 720.4 | 100.64 | 8.052 |  | 2320.23 | 2.32023 | 15.81616
40К2 | 400 | 400 | 13 | 21 | 358 | 193.5 | 22 | 218.69 | 171.7 | 66621.41 | 3331.1 | 1836.23 | 174.54 | 22412.67 | 1120.63 | 849.93 | 101.23 | 9.361 |  | 2336.23 | 2.33623 | 13.60647
40К3 | 406 | 403 | 16 | 24 | 358 | 193.5 | 22 | 254.87 | 200.1 | 78039.22 | 3844.3 | 2139.84 | 174.98 | 26200.19 | 1300.26 | 988.59 | 101.39 | 10.826 |  | 2354.23 | 2.35423 | 11.76527
40К4 | 414 | 405 | 18 | 28 | 358 | 193.5 | 22 | 295.39 | 231.9 | 92771.14 | 4481.7 | 2513.15 | 177.22 | 31026.87 | 1532.19 | 1165.56 | 102.49 | 12.442 |  | 2374.23 | 2.37423 | 10.23816
40К4,5 | 420 | 403 | 20 | 31 | 358 | 191.5 | 22 | 325.61 | 255.6 | 103629.7 | 4934.8 | 2786.46 | 178.4 | 33850.08 | 1679.9 | 1279.67 | 101.96 | 13.715 |  | 2374.23 | 2.37423 | 9.28885
40К5 | 429 | 400 | 23 | 35.5 | 358 | 188.5 | 22 | 370.49 | 290.8 | 120290.27 | 5607.9 | 3198.49 | 180.19 | 37914.87 | 1895.74 | 1447.08 | 101.16 | 15.605 |  | 2374.23 | 2.37423 | 8.164478
40К6 | 438 | 370 | 25 | 40 | 358 | 172.5 | 22 | 389.65 | 305.9 | 128432.35 | 5864.5 | 3381.88 | 181.55 | 33828.59 | 1828.57 | 1400.59 | 93.18 | 17.179 |  | 2268.23 | 2.26823 | 7.41494
40К7 | 448 | 371 | 28 | 45 | 358 | 171.5 | 22 | 438.29 | 344.1 | 148100.16 | 6611.6 | 3848.78 | 183.82 | 38379.67 | 2068.98 | 1587.47 | 93.58 | 19.171 |  | 2286.23 | 2.28623 | 6.644086
40К8 | 458 | 372 | 31 | 50 | 358 | 170.5 | 22 | 487.13 | 382.4 | 168699.38 | 7366.8 | 4327.2 | 186.09 | 43005.94 | 2312.15 | 1777.05 | 93.96 | 21.141 |  | 2304.23 | 2.30423 | 6.025706
40К9 | 470 | 373 | 35 | 56 | 358 | 169 | 22 | 547.21 | 429.6 | 194740.01 | 8286.8 | 4920.7 | 188.65 | 48584.93 | 2605.09 | 2007.28 | 94.23 | 23.544 |  | 2324.23 | 2.32423 | 5.410219
40К10 | 484 | 374 | 39 | 63 | 358 | 167.5 | 22 | 615.01 | 482.8 | 226537.95 | 9361.1 | 5620.76 | 191.92 | 55131.74 | 2948.22 | 2276.18 | 94.68 | 26.191 |  | 2348.23 | 2.34823 | 4.863774
40К11 | 494 | 392 | 43 | 68 | 358 | 174.5 | 22 | 691.21 | 542.6 | 261626.63 | 10592.2 | 6402.77 | 194.55 | 68534.68 | 3496.67 | 2700.52 | 99.57 | 28.419 |  | 2432.23 | 2.43223 | 4.482547
40К12 | 510 | 393 | 48 | 76 | 358 | 172.5 | 22 | 773.35 | 607.1 | 303779.05 | 11912.9 | 7286.5 | 198.19 | 77250.09 | 3931.3 | 3043.64 | 99.94 | 31.46 |  | 2458.23 | 2.45823 | 4.049135
40К13 | 528 | 394 | 53 | 85 | 358 | 170.5 | 22 | 863.69 | 678 | 354176.39 | 13415.8 | 8303.29 | 202.5 | 87133.42 | 4423.02 | 3430.99 | 100.44 | 34.711 |  | 2488.23 | 2.48823 | 3.669956
40К14 | 548 | 395 | 59 | 95 | 358 | 168 | 22 | 965.87 | 758.2 | 414486.6 | 15127.3 | 9480.79 | 207.15 | 98243.26 | 4974.34 | 3868.52 | 100.85 | 38.325 |  | 2520.23 | 2.52023 | 3.323965
40К15 | 564 | 410 | 65 | 103 | 358 | 172.5 | 22 | 1081.45 | 848.9 | 482318.02 | 17103.5 | 10811.51 | 211.18 | 119192.55 | 5814.27 | 4525.42 | 104.98 | 41.591 |  | 2600.23 | 2.60023 | 3.063058
40К16 | 588 | 412 | 72 | 115 | 358 | 170 | 22 | 1209.51 | 949.5 | 569246.79 | 19362.1 | 12395.01 | 216.94 | 135224.96 | 6564.32 | 5120.62 | 105.74 | 45.776 |  | 2642.23 | 2.64223 | 2.782759
40К17 | 616 | 414 | 80 | 129 | 358 | 167 | 22 | 1358.67 | 1066.6 | 679972.83 | 22077 | 14322.16 | 223.71 | 154171.56 | 7447.9 | 5823.25 | 106.52 | 50.504 |  | 2690.23 | 2.69023 | 2.522248
40К18 | 638 | 430 | 87 | 140 | 358 | 171.5 | 22 | 1519.61 | 1192.9 | 800682.16 | 25099.8 | 16419.75 | 229.54 | 187578.96 | 8724.6 | 6820.27 | 111.1 | 54.579 |  | 2784.23 | 2.78423 | 2.334001
40К19 | 668 | 435 | 96 | 155 | 358 | 169.5 | 22 | 1696.33 | 1331.6 | 952172.58 | 28508.2 | 18868.64 | 236.92 | 215398.09 | 9903.36 | 7755.88 | 112.68 | 59.599 |  | 2846.23 | 2.84623 | 2.137451
Тип С - Свайные двутавры
13С1 | 126.5 | 114 | 9 | 9 | 108.5 | 52.5 | 12 | 31.52 | 24.74 | 838.38 | 132.55 | 76.71 | 51.57 | 223.59 | 39.23 | 30.78 | 26.63 | 4.702 |  | 670.3982 | 0.6703982 | 27.09775
20С1 | 200 | 204 | 12 | 12 | 176 | 96 | 13 | 71.53 | 56.2 | 4982.3 | 498.2 | 282.75 | 83.46 | 1701.7 | 166.83 | 128.66 | 48.77 | 6.115 |  | 1169.681 | 1.169681 | 20.81284
25С1 | 244 | 252 | 11 | 11 | 222 | 120.5 | 16 | 82.06 | 64.4 | 8786.78 | 720.2 | 402.51 | 103.48 | 2938.35 | 233.2 | 178.99 | 59.84 | 5.673 |  | 1446.531 | 1.446531 | 22.46166
25С2 | 250 | 255 | 14 | 14 | 222 | 120.5 | 16 | 104.68 | 82.2 | 11483.65 | 918.7 | 519.31 | 104.74 | 3876.72 | 304.06 | 234.19 | 60.86 | 7.148 |  | 1464.531 | 1.464531 | 17.81668
30С1 | 294 | 302 | 12 | 12 | 270 | 145 | 18 | 107.66 | 84.5 | 16864.2 | 1147.2 | 638.55 | 125.16 | 5515.72 | 365.28 | 279.87 | 71.58 | 6.184 |  | 1741.097 | 1.741097 | 20.6047
30С2 | 300 | 305 | 15 | 15 | 270 | 145 | 18 | 134.78 | 105.8 | 21535.21 | 1435.7 | 806.84 | 126.4 | 7104.76 | 465.89 | 358.04 | 72.6 | 7.662 |  | 1759.097 | 1.759097 | 16.62663
32С1 | 326.7 | 319.7 | 24.8 | 24.8 | 277.1 | 147.45 | 15.2 | 229.28 | 180 | 40972.83 | 2508.3 | 1448.25 | 133.68 | 13546.38 | 847.44 | 656.56 | 76.87 | 12.35 |  | 1856.504 | 1.856504 | 10.31391
32С2 | 337.9 | 325.7 | 30.3 | 30.4 | 277.1 | 147.7 | 15.2 | 283.97 | 222.9 | 52698.77 | 3119.2 | 1826.55 | 136.23 | 17576.76 | 1079.32 | 839.85 | 78.67 | 15.01 |  | 1891.904 | 1.891904 | 8.487682
35С1 | 338 | 351 | 13 | 13 | 312 | 169 | 20 | 135.25 | 106.2 | 28190.34 | 1668.1 | 925.69 | 144.37 | 9379.76 | 534.46 | 408.88 | 83.28 | 6.697 |  | 2019.664 | 2.019664 | 19.01755
35С2 | 344 | 354 | 16 | 16 | 312 | 169 | 20 | 166.63 | 130.8 | 35330.38 | 2054.1 | 1149.6 | 145.61 | 11846.3 | 669.28 | 513.39 | 84.32 | 8.178 |  | 2037.664 | 2.037664 | 15.57847
35С3 | 350 | 357 | 19 | 19 | 312 | 169 | 20 | 198.37 | 155.7 | 42796.14 | 2445.5 | 1379.79 | 146.88 | 14433.12 | 808.58 | 621.86 | 85.3 | 9.65 |  | 2055.664 | 2.055664 | 13.20272
40С1 | 388 | 402 | 15 | 15 | 358 | 193.5 | 22 | 178.45 | 140.1 | 48965.17 | 2524 | 1401.07 | 165.65 | 16258.38 | 808.87 | 618.66 | 95.45 | 7.705 |  | 2316.23 | 2.31623 | 16.53269
40С2 | 394 | 405 | 18 | 18 | 358 | 193.5 | 22 | 214.39 | 168.3 | 59713.15 | 3031.1 | 1695.05 | 166.89 | 19955.19 | 985.44 | 755.5 | 96.48 | 9.185 |  | 2334.23 | 2.33423 | 13.86946
40С3 | 400 | 408 | 21 | 21 | 358 | 193.5 | 22 | 250.69 | 196.8 | 70888.08 | 3544.4 | 1996.23 | 168.16 | 23809.27 | 1167.12 | 896.87 | 97.45 | 10.658 |  | 2352.23 | 2.35223 | 11.95239
Тип ДБ - Дополнительные балочные двутавры
20ДБ1 | 207 | 133 | 5.8 | 8.4 | 190.2 | 63.6 | 7.6 | 33.87 | 26.6 | 2580.37 | 249.3 | 139.48 | 87.28 | 329.79 | 49.59 | 38.06 | 31.2 | 3.676 |  | 921.3522 | 0.9213522 | 34.6373
20ДБ2 | 210 | 134 | 6.4 | 10.2 | 189.6 | 63.8 | 7.6 | 39.97 | 31.4 | 3137 | 298.8 | 167.61 | 88.6 | 409.58 | 61.13 | 46.88 | 32.01 | 4.297 |  | 930.1522 | 0.9301522 | 29.62268
25ДБ1 | 251 | 146 | 6 | 8.6 | 233.8 | 70 | 7.6 | 39.64 | 31.1 | 4395.18 | 350.2 | 196.03 | 105.3 | 446.61 | 61.18 | 47 | 33.57 | 3.736 |  | 1060.952 | 1.060952 | 34.11422
25ДБ2 | 256 | 146 | 6.3 | 10.9 | 234.2 | 69.85 | 7.6 | 47.08 | 37 | 5523.69 | 431.5 | 241.08 | 108.32 | 565.99 | 77.53 | 59.37 | 34.67 | 4.398 |  | 1070.352 | 1.070352 | 28.92844
25ДБ3 | 260 | 147 | 7.2 | 12.7 | 234.6 | 69.9 | 7.6 | 54.73 | 43 | 6554.72 | 504.2 | 283.24 | 109.44 | 673.24 | 91.6 | 70.26 | 35.07 | 5.065 |  | 1080.552 | 1.080552 | 25.12912
25ДБ4 | 258 | 146 | 6.1 | 9.1 | 239.8 | 69.95 | 7.6 | 41.7 | 32.7 | 4887.5 | 378.9 | 212.12 | 108.27 | 472.58 | 64.74 | 49.73 | 33.67 | 3.88 |  | 1074.752 | 1.074752 | 32.86704
25ДБ5 | 262 | 147 | 6.6 | 11.2 | 239.6 | 70.2 | 7.6 | 49.24 | 38.7 | 6007.11 | 458.6 | 256.75 | 110.45 | 593.66 | 80.77 | 61.93 | 34.72 | 4.535 |  | 1085.752 | 1.085752 | 28.05561
25ДБ6 | 266 | 148 | 7.6 | 13 | 240 | 70.2 | 7.6 | 57.22 | 44.9 | 7108.01 | 534.4 | 301.04 | 111.46 | 703.43 | 95.06 | 73.06 | 35.06 | 5.222 |  | 1095.752 | 1.095752 | 24.40428
30ДБ1 | 309 | 102 | 6 | 8.9 | 291.2 | 48 | 7.6 | 36.12 | 28.4 | 5426.36 | 351.2 | 203.38 | 122.56 | 158.06 | 30.99 | 24.58 | 20.92 | 3.609 |  | 1000.952 | 1.000952 | 35.2448
30ДБ2 | 313 | 102 | 6.6 | 10.8 | 291.4 | 47.7 | 7.6 | 41.76 | 32.8 | 6496.06 | 415.1 | 240.08 | 124.72 | 191.85 | 37.62 | 29.8 | 21.43 | 4.144 |  | 1007.752 | 1.007752 | 30.72415
30ДБ3 | 310 | 165 | 5.8 | 9.7 | 290.6 | 79.6 | 8.9 | 49.54 | 38.9 | 8544.97 | 551.3 | 306.41 | 131.33 | 726.88 | 88.11 | 67.41 | 38.3 | 3.954 |  | 1253.12 | 1.25312 | 32.21389
30ДБ4 | 313 | 166 | 6.6 | 11.2 | 290.6 | 79.7 | 8.9 | 57.04 | 44.8 | 9960.39 | 636.5 | 355.1 | 132.14 | 854.77 | 102.98 | 78.92 | 38.71 | 4.522 |  | 1261.52 | 1.26152 | 28.15894
30ДБ5 | 317 | 167 | 7.6 | 13.2 | 290.6 | 79.7 | 8.9 | 66.85 | 52.5 | 11873.01 | 749.1 | 419.95 | 133.27 | 1025.95 | 122.87 | 94.33 | 39.17 | 5.258 |  | 1271.52 | 1.27152 | 24.21944
30ДБ6 | 303 | 165 | 6 | 10.2 | 282.6 | 79.5 | 8.9 | 51.3 | 40.3 | 8477.69 | 559.6 | 311.02 | 128.56 | 764.36 | 92.65 | 70.87 | 38.6 | 4.141 |  | 1238.72 | 1.23872 | 30.73748
30ДБ7 | 307 | 166 | 6.7 | 11.8 | 283.4 | 79.65 | 8.9 | 58.84 | 46.2 | 9942.92 | 647.8 | 361.13 | 129.99 | 900.53 | 108.5 | 83.06 | 39.12 | 4.71 |  | 1249.32 | 1.24932 | 27.04157
30ДБ8 | 310 | 167 | 7.9 | 13.7 | 282.6 | 79.55 | 8.9 | 68.76 | 54 | 11668.1 | 752.8 | 422.55 | 130.26 | 1064.87 | 127.53 | 97.93 | 39.35 | 5.471 |  | 1256.92 | 1.25692 | 23.2763
35ДБ1 | 349 | 127 | 5.8 | 8.5 | 332 | 60.6 | 10.2 | 41.74 | 32.8 | 8267.33 | 473.8 | 271.01 | 140.74 | 291 | 45.83 | 35.9 | 26.4 | 3.547 |  | 1176.888 | 1.176888 | 35.88075
35ДБ2 | 353 | 128 | 6.5 | 10.7 | 331.6 | 60.75 | 10.2 | 49.84 | 39.1 | 10240.24 | 580.2 | 331.05 | 143.34 | 375.06 | 58.6 | 45.83 | 27.43 | 4.197 |  | 1187.488 | 1.187488 | 30.37055
35ДБ3 | 352 | 171 | 6.9 | 9.8 | 332.4 | 82.05 | 10.2 | 57.34 | 45 | 12166.36 | 691.3 | 389.35 | 145.66 | 817.94 | 95.67 | 73.87 | 37.77 | 4.227 |  | 1356.688 | 1.356688 | 30.14863
35ДБ4 | 355 | 171 | 7.2 | 11.6 | 331.8 | 81.9 | 10.2 | 64.45 | 50.6 | 14130.93 | 796.1 | 446.97 | 148.07 | 968.08 | 113.23 | 87.21 | 38.76 | 4.732 |  | 1362.088 | 1.362088 | 26.91874
35ДБ5 | 358 | 172 | 7.9 | 13.1 | 331.8 | 82.05 | 10.2 | 72.17 | 56.7 | 16051.94 | 896.8 | 504.59 | 149.14 | 1112.72 | 129.39 | 99.75 | 39.27 | 5.265 |  | 1370.688 | 1.370688 | 24.1744
35ДБ6 | 363 | 173.2 | 9.1 | 15.7 | 331.6 | 82.05 | 10.2 | 85.45 | 67.1 | 19414.43 | 1069.7 | 604.58 | 150.73 | 1362.07 | 157.28 | 121.48 | 39.92 | 6.178 |  | 1383.088 | 1.383088 | 20.61235
35ДБ7 | 353 | 254 | 9.5 | 16.4 | 320.2 | 122.25 | 16 | 115.93 | 91 | 26754.31 | 1515.8 | 840.02 | 151.92 | 4483.14 | 353 | 269.04 | 62.19 | 6.919 |  | 1675.531 | 1.675531 | 18.41243
35ДБ8 | 357 | 255 | 10.5 | 18.3 | 320.4 | 122.25 | 16 | 129.17 | 101.4 | 30209.8 | 1692.4 | 942.22 | 152.93 | 5062.32 | 397.04 | 302.87 | 62.6 | 7.663 |  | 1685.531 | 1.685531 | 16.62259
35ДБ9 | 360 | 256 | 11.4 | 19.9 | 320.2 | 122.3 | 16 | 140.59 | 110.4 | 33153.98 | 1841.9 | 1029.6 | 153.57 | 5570.48 | 435.19 | 332.26 | 62.95 | 8.301 |  | 1693.731 | 1.693731 | 15.34177
35ДБ10 | 363 | 257 | 13 | 21.7 | 319.6 | 122 | 16 | 155.28 | 121.9 | 36598.33 | 2016.4 | 1134.85 | 153.52 | 6147.42 | 478.4 | 366.17 | 62.92 | 9.131 |  | 1700.531 | 1.700531 | 13.95021
40ДБ1 | 399 | 140 | 6.4 | 8.8 | 381.4 | 66.8 | 10.2 | 49.94 | 39.2 | 12656.64 | 634.4 | 365.15 | 159.19 | 403.59 | 57.66 | 45.32 | 28.43 | 3.762 |  | 1327.688 | 1.327688 | 33.8696
40ДБ2 | 403 | 140 | 7 | 11.2 | 380.6 | 66.5 | 10.2 | 58.9 | 46.2 | 15570.06 | 772.7 | 442.32 | 162.59 | 513.63 | 73.38 | 57.47 | 29.53 | 4.413 |  | 1334.488 | 1.334488 | 28.88503
40ДБ3 | 403 | 177 | 7.5 | 10.9 | 381.2 | 84.75 | 10.2 | 68.07 | 53.4 | 18613.44 | 923.7 | 522.88 | 165.36 | 1009.08 | 114.02 | 88.32 | 38.5 | 4.595 |  | 1481.488 | 1.481488 | 27.74323
40ДБ4 | 407 | 178 | 7.7 | 12.8 | 381.4 | 85.15 | 10.2 | 75.83 | 59.5 | 21585.78 | 1060.7 | 597.5 | 168.72 | 1204.97 | 135.39 | 104.49 | 39.86 | 5.079 |  | 1493.088 | 1.493088 | 25.09392
40ДБ5 | 410 | 179 | 8.8 | 14.4 | 381.2 | 85.1 | 10.2 | 85.99 | 67.5 | 24557.5 | 1197.9 | 678.1 | 168.99 | 1379.08 | 154.09 | 119.34 | 40.05 | 5.729 |  | 1500.888 | 1.500888 | 22.23539
40ДБ6 | 413 | 180 | 9.7 | 16 | 381 | 85.15 | 10.2 | 95.45 | 74.9 | 27495.01 | 1331.5 | 756.09 | 169.72 | 1558.58 | 173.18 | 134.4 | 40.41 | 6.325 |  | 1509.088 | 1.509088 | 20.14804
40ДБ7 | 417 | 181 | 10.9 | 18.2 | 380.6 | 85.05 | 10.2 | 108.26 | 85 | 31537.51 | 1512.6 | 862.63 | 170.68 | 1803.36 | 199.27 | 155.06 | 40.81 | 7.129 |  | 1518.688 | 1.518688 | 17.86692
45ДБ1 | 450 | 152 | 7.6 | 10.8 | 428.4 | 72.2 | 10.2 | 66.28 | 52 | 21216.72 | 943 | 544.31 | 178.91 | 634.06 | 83.43 | 65.75 | 30.93 | 4.493 |  | 1475.288 | 1.475288 | 28.37093
45ДБ2 | 455 | 153 | 8 | 13.3 | 428.4 | 72.5 | 10.2 | 75.86 | 59.6 | 25498.98 | 1120.8 | 642.4 | 183.34 | 796.13 | 104.07 | 81.54 | 32.39 | 5.097 |  | 1488.488 | 1.488488 | 24.97464
45ДБ3 | 459 | 154 | 9.1 | 15.4 | 428.2 | 72.45 | 10.2 | 87.29 | 68.5 | 29698.29 | 1294 | 744.05 | 184.45 | 940.55 | 122.15 | 96.04 | 32.83 | 5.826 |  | 1498.288 | 1.498288 | 21.87282
45ДБ4 | 462 | 154.4 | 9.6 | 17 | 428 | 72.4 | 10.2 | 94.48 | 74.2 | 32674.03 | 1414.5 | 813.29 | 185.97 | 1046.53 | 135.56 | 106.56 | 33.28 | 6.278 |  | 1504.888 | 1.504888 | 20.28152
45ДБ5 | 466 | 155.3 | 10.5 | 18.9 | 428.2 | 72.4 | 10.2 | 104.56 | 82.1 | 36624.87 | 1571.9 | 906.27 | 187.16 | 1184.51 | 152.55 | 120.2 | 33.66 | 6.903 |  | 1514.688 | 1.514688 | 18.44931
45ДБ6 | 453 | 189.9 | 8.5 | 12.7 | 427.6 | 90.7 | 10.2 | 85.47 | 67.1 | 29321.46 | 1294.6 | 734.66 | 185.22 | 1452.13 | 152.94 | 118.65 | 41.22 | 5.24 |  | 1631.088 | 1.631088 | 24.30832
45ДБ7 | 457 | 190 | 9 | 14.5 | 428 | 90.5 | 10.2 | 94.51 | 74.2 | 33262.54 | 1455.7 | 825.08 | 187.6 | 1660.63 | 174.8 | 135.5 | 41.92 | 5.768 |  | 1638.488 | 1.638488 | 22.08206
45ДБ8 | 460 | 191 | 9.9 | 16 | 428 | 90.55 | 10.2 | 104.39 | 81.9 | 37004.02 | 1608.9 | 914.58 | 188.28 | 1862.06 | 194.98 | 151.49 | 42.24 | 6.339 |  | 1646.688 | 1.646688 | 20.10609
45ДБ9 | 463 | 192 | 10.5 | 17.7 | 427.6 | 90.75 | 10.2 | 113.76 | 89.3 | 40952.17 | 1769 | 1006.08 | 189.73 | 2092.64 | 217.98 | 169.35 | 42.89 | 6.872 |  | 1655.488 | 1.655488 | 18.5385
45ДБ10 | 466 | 193 | 11.4 | 19 | 428 | 90.8 | 10.2 | 123.03 | 96.6 | 44505.67 | 1910.1 | 1090.07 | 190.2 | 2282.42 | 236.52 | 184.24 | 43.07 | 7.395 |  | 1663.688 | 1.663688 | 17.22245
45ДБ11 | 469 | 194 | 12.6 | 20.6 | 427.8 | 90.7 | 10.2 | 134.72 | 105.8 | 48825.33 | 2082.1 | 1193.69 | 190.37 | 2514.63 | 259.24 | 202.7 | 43.2 | 8.061 |  | 1671.288 | 1.671288 | 15.79668
53ДБ1 | 524 | 207 | 9 | 10.9 | 502.2 | 99 | 12.7 | 91.7 | 72 | 40061.27 | 1529.06 | 880.05 | 209.02 | 1615.22 | 156.06 | 122.45 | 41.97 | 4.994019 |  | 1836.196 | 1.836196 | 25.50273
53ДБ2 | 528 | 209 | 9.5 | 13.3 | 501.4 | 99.75 | 12.7 | 104.4 | 82 | 47614.76 | 1802.34 | 1031.03 | 213.56 | 2028.08 | 194.04 | 152.22 | 44.07 | 5.639596 |  | 1851.196 | 1.851196 | 22.57557
53ДБ3 | 533 | 209 | 10.2 | 15.6 | 501.8 | 99.4 | 12.7 | 117.78 | 92.5 | 55246.34 | 2073 | 1181.69 | 216.58 | 2379.01 | 227.66 | 177.43 | 44.94 | 6.333 |  | 1859.796 | 1.859796 | 20.10591
53ДБ4 | 537 | 210 | 10.9 | 17.4 | 502.2 | 99.55 | 12.7 | 129.2 | 101.4 | 61702.67 | 2298.1 | 1310.12 | 218.53 | 2692.14 | 256.39 | 199.87 | 45.65 | 6.908 |  | 1870.396 | 1.870396 | 18.44572
53ДБ5 | 539 | 211 | 11.6 | 18.8 | 501.4 | 99.7 | 12.7 | 138.88 | 109 | 66731.56 | 2476.1 | 1413.46 | 219.2 | 2951.06 | 279.72 | 218.28 | 46.1 | 7.399 |  | 1876.996 | 1.876996 | 17.22015
53ДБ6 | 544 | 212 | 13.1 | 21.2 | 501.6 | 99.45 | 12.7 | 156.98 | 123.2 | 76082.72 | 2797.2 | 1604 | 220.15 | 3377.3 | 318.61 | 249.61 | 46.38 | 8.315 |  | 1887.996 | 1.887996 | 15.32465
53ДБ7 | 549 | 214 | 14.7 | 23.6 | 501.8 | 99.65 | 12.7 | 176.16 | 138.3 | 86084.33 | 3136 | 1806.6 | 221.06 | 3869.6 | 361.64 | 284.46 | 46.87 | 9.258 |  | 1902.796 | 1.902796 | 13.75847
60ДБ1 | 599 | 178 | 10 | 12.8 | 573.4 | 84 | 12.7 | 104.29 | 81.9 | 55978.87 | 1869.1 | 1098.43 | 231.68 | 1208.85 | 135.83 | 109.1 | 34.05 | 5.583 |  | 1868.196 | 1.868196 | 22.8107
60ДБ2 | 603 | 179 | 10.9 | 15 | 573 | 84.05 | 12.7 | 117.54 | 92.3 | 64629.04 | 2143.6 | 1256.38 | 234.49 | 1441.05 | 161.01 | 129.24 | 35.01 | 6.258 |  | 1878.396 | 1.878396 | 20.35099
60ДБ3 | 603 | 228 | 10.5 | 14.9 | 573.2 | 108.75 | 12.7 | 129.51 | 101.7 | 76354.38 | 2532.5 | 1449.82 | 242.81 | 2949.85 | 258.76 | 202.1 | 47.72 | 6.241 |  | 2075.196 | 2.075196 | 20.40508
60ДБ4 | 608 | 228 | 11.2 | 17.3 | 573.4 | 108.4 | 12.7 | 144.49 | 113.4 | 87546.5 | 2879.8 | 1644.93 | 246.15 | 3425.21 | 300.46 | 234.41 | 48.69 | 6.934 |  | 2083.796 | 2.083796 | 18.37563
60ДБ5 | 612 | 229 | 11.9 | 19.6 | 572.8 | 108.55 | 12.7 | 159.32 | 125.1 | 98536.48 | 3220.2 | 1837.14 | 248.7 | 3932.13 | 343.42 | 267.71 | 49.68 | 7.607 |  | 2094.396 | 2.094396 | 16.74178
60ДБ6 | 617 | 230 | 13.1 | 22.2 | 572.6 | 108.45 | 12.7 | 178.52 | 140.1 | 111971.15 | 3629.5 | 2075.04 | 250.45 | 4513.82 | 392.51 | 306.53 | 50.28 | 8.477 |  | 2105.996 | 2.105996 | 15.03209
60ДБ7 | 623 | 229 | 14 | 24.9 | 573.2 | 107.5 | 12.7 | 195.67 | 153 | 125134.4 | 4017.16 | 2299.86 | 252.89 | 4998.26 | 436.53 | 341.16 | 50.54 | 9.263816 |  | 2112.196 | 2.112196 | 13.80521
70ДБ1 | 678 | 253 | 11.7 | 16.3 | 645.4 | 120.65 | 15.7 | 160 | 125 | 118774.6 | 3500.58 | 2007.66 | 272.46 | 4409.92 | 348.61 | 272.79 | 52.5 | 6.903556 |  | 2317.646 | 2.317646 | 18.54117
70ДБ2 | 684 | 254 | 12.4 | 18.9 | 646.2 | 120.8 | 15.7 | 177.99 | 140 | 135901.8 | 3974.9 | 2272.61 | 276.32 | 5155.91 | 406.46 | 317.53 | 53.82 | 7.631699 |  | 2332.246 | 2.332246 | 16.6589
70ДБ3 | 688 | 254 | 13.1 | 21.1 | 645.8 | 120.45 | 15.7 | 193.94 | 152 | 150835.9 | 4384.76 | 2504.54 | 278.88 | 5804.27 | 456.31 | 356.27 | 54.71 | 8.292124 |  | 2338.846 | 2.338846 | 15.38714
70ДБ4 | 693 | 256 | 14.5 | 23.6 | 645.8 | 120.75 | 15.7 | 216.45 | 170 | 169986.5 | 4905.82 | 2809.71 | 280.24 | 6617.85 | 517.01 | 404.66 | 55.29 | 9.194808 |  | 2354.046 | 2.354046 | 13.84733
70ДБ5 | 702 | 254 | 15.5 | 27.9 | 646.2 | 119.25 | 15.7 | 243.88 | 192 | 197984.5 | 5640.58 | 3229.29 | 284.92 | 7642.66 | 601.78 | 470.56 | 55.98 | 10.32495 |  | 2362.046 | 2.362046 | 12.30232
85ДБ1 | 835 | 292 | 14 | 18.8 | 797.4 | 139 | 17 | 224.15 | 176 | 246276.8 | 5898.85 | 3406.71 | 331.47 | 7822.9 | 535.82 | 421.73 | 59.08 | 8.060589 |  | 2780.814 | 2.780814 | 15.80008
85ДБ2 | 840 | 292 | 14.7 | 21.7 | 796.6 | 138.65 | 17 | 246.55 | 193 | 278350.2 | 6627.38 | 3812.25 | 336 | 9029.33 | 618.45 | 485.58 | 60.52 | 8.838774 |  | 2789.414 | 2.789414 | 14.45292
85ДБ3 | 846 | 293 | 15.4 | 24.4 | 797.2 | 138.8 | 17 | 268.47 | 210 | 310620.9 | 7343.28 | 4213.95 | 340.15 | 10257.47 | 700.17 | 548.89 | 61.81 | 9.574488 |  | 2804.014 | 2.804014 | 13.35245
85ДБ4 | 851 | 294 | 16.1 | 26.8 | 797.4 | 138.95 | 17 | 288.69 | 226 | 339977.2 | 7990.06 | 4580.28 | 343.17 | 11382.74 | 774.34 | 606.53 | 62.79 | 10.24954 |  | 2816.614 | 2.816614 | 12.46289
85ДБ5 | 859 | 292 | 17 | 31 | 797 | 137.5 | 17 | 319.25 | 251 | 386394.3 | 8996.38 | 5150.94 | 347.9 | 12900.66 | 883.61 | 691.34 | 63.57 | 11.30964 |  | 2822.814 | 2.822814 | 11.24627
90ДБ1 | 903 | 304 | 15.2 | 20.1 | 862.8 | 144.4 | 18.2 | 256.57 | 201 | 325421.4 | 7207.48 | 4180.97 | 356.14 | 9441.91 | 621.18 | 491.35 | 60.66 | 8.666869 |  | 2960.354 | 2.960354 | 14.72813
90ДБ2 | 911 | 304 | 15.9 | 23.9 | 863.2 | 144.05 | 18.2 | 284.93 | 223 | 376536.8 | 8266.36 | 4762.44 | 363.53 | 11224.62 | 738.46 | 581.24 | 62.76 | 9.577627 |  | 2974.954 | 2.974954 | 13.3406
90ДБ3 | 915 | 305 | 16.5 | 25.9 | 863.2 | 144.25 | 18.2 | 303.2 | 238 | 406354.5 | 8878.27 | 5117.5 | 366.09 | 12285.06 | 805.49 | 634.57 | 63.65 | 10.15489 |  | 2985.754 | 2.985754 | 12.54518
90ДБ4 | 919 | 306 | 17.3 | 27.9 | 863.2 | 144.35 | 18.2 | 324.05 | 253 | 438001.8 | 9532.11 | 5487.32 | 367.65 | 13366.98 | 873.66 | 686.12 | 64.23 | 10.81553 |  | 2996.154 | 2.996154 | 11.84251
90ДБ5 | 923 | 307 | 18.4 | 30 | 863 | 144.3 | 18.2 | 346.12 | 271 | 471631.3 | 10219.53 | 5892.69 | 369.14 | 14518.1 | 945.8 | 745.89 | 64.77 | 11.51448 |  | 3005.954 | 3.005954 | 11.09208
90ДБ6 | 927 | 308 | 19.4 | 32 | 863 | 144.3 | 18.2 | 367.67 | 289 | 504537.3 | 10885.38 | 6283.65 | 370.44 | 15642.01 | 1015.71 | 801.54 | 65.23 | 12.19084 |  | 3015.954 | 3.015954 | 10.43583
100ДБ1 | 970 | 300 | 16 | 21.1 | 927.8 | 142 | 29 | 282.77 | 222 | 407664.4 | 8405.45 | 4901.99 | 379.69 | 9545.79 | 636.39 | 510.42 | 58.1 | 9.246251 |  | 3058.212 | 3.058212 | 13.77573
100ДБ2 | 980 | 300 | 16.5 | 26 | 928 | 141.75 | 29 | 316.84 | 249 | 481076.7 | 9817.89 | 5673.02 | 389.66 | 11754.44 | 783.51 | 624.17 | 60.91 | 10.29633 |  | 3077.212 | 3.077212 | 12.35828
100ДБ3 | 990 | 300 | 16.5 | 31 | 928 | 141.75 | 29 | 346.84 | 272 | 553844.2 | 11188.77 | 6411.34 | 399.6 | 14004.44 | 933.5 | 737.04 | 63.54 | 11.19846 |  | 3097.212 | 3.097212 | 11.38681
Тип ДК - Дополнительные колонные двутавры
10ДК0 | 91 | 100 | 4.2 | 5.5 | 80 | 47.9 | 12 | 15.6 | 12.2 | 236.51 | 51.98 | 29.18 | 38.94 | 92.06 | 18.41 | 14.22 | 24.29 | 2.820986 |  | 552.9982 | 0.5529982 | 45.32772
10ДК1 | 96 | 100 | 5 | 8 | 80 | 47.5 | 12 | 21.24 | 16.7 | 349.23 | 72.8 | 41.51 | 40.55 | 133.81 | 26.76 | 20.57 | 25.1 | 3.783 |  | 561.3982 | 0.5613982 | 33.61666
10ДК2 | 100 | 100 | 6 | 10 | 80 | 47 | 12 | 26.04 | 20.4 | 449.55 | 89.9 | 52.11 | 41.55 | 167.27 | 33.45 | 25.71 | 25.35 | 4.589 |  | 567.3982 | 0.5673982 | 27.81364
10ДК3 | 120 | 106 | 12 | 20 | 80 | 47 | 12 | 53.24 | 41.8 | 1142.61 | 190.4 | 117.91 | 46.33 | 399.15 | 75.31 | 58.16 | 27.38 | 8.595 |  | 619.3982 | 0.6193982 | 14.81814
12ДК0 | 109 | 120 | 4.2 | 5.5 | 98 | 57.9 | 12 | 18.55 | 14.6 | 413.36 | 75.85 | 42.2 | 47.21 | 158.81 | 26.47 | 20.31 | 29.26 | 2.772803 |  | 668.9982 | 0.6689982 | 45.8218
12ДК1 | 114 | 120 | 5 | 8 | 98 | 57.5 | 12 | 25.34 | 19.9 | 606.15 | 106.3 | 59.75 | 48.91 | 230.9 | 38.48 | 29.43 | 30.19 | 3.74 |  | 677.3982 | 0.6773982 | 34.04011
12ДК2 | 120 | 120 | 6.5 | 11 | 98 | 56.75 | 12 | 34.01 | 26.7 | 864.37 | 144.1 | 82.61 | 50.42 | 317.52 | 52.92 | 40.48 | 30.56 | 4.954 |  | 686.3982 | 0.6863982 | 25.7078
12ДК3 | 140 | 126 | 12.5 | 21 | 98 | 56.75 | 12 | 66.41 | 52.1 | 2017.57 | 288.2 | 175.31 | 55.12 | 702.78 | 111.55 | 85.82 | 32.53 | 8.993 |  | 738.3982 | 0.7383982 | 14.17271
14ДК0 | 128 | 140 | 4.3 | 6 | 116 | 67.85 | 12 | 23.02 | 18.1 | 719.45 | 112.41 | 61.89 | 55.9 | 274.83 | 39.26 | 29.97 | 34.55 | 2.925782 |  | 786.7982 | 0.7867982 | 43.46952
14ДК1 | 133 | 140 | 5.5 | 8.5 | 116 | 67.25 | 12 | 31.42 | 24.7 | 1033.13 | 155.4 | 86.75 | 57.35 | 389.32 | 55.62 | 42.42 | 35.2 | 3.955 |  | 794.3982 | 0.7943982 | 32.16187
14ДК2 | 140 | 140 | 7 | 12 | 116 | 66.5 | 12 | 42.96 | 33.7 | 1509.23 | 215.6 | 122.71 | 59.27 | 549.67 | 78.52 | 59.89 | 35.77 | 5.334 |  | 805.3982 | 0.8053982 | 23.89906
14ДК3 | 160 | 145 | 13 | 22 | 116 | 66 | 12 | 80.12 | 62.9 | 3270.24 | 408.8 | 245.4 | 63.89 | 1121.06 | 154.63 | 118.66 | 37.41 | 9.388 |  | 853.3982 | 0.8533982 | 13.56754
15ДК1 | 152 | 152 | 5.8 | 6.6 | 138.8 | 73.1 | 7.6 | 28.61 | 22.5 | 1213.15 | 159.6 | 88.58 | 65.12 | 386.64 | 50.87 | 38.82 | 36.76 | 3.224 |  | 887.3522 | 0.8873522 | 39.43788
15ДК2 | 157 | 153 | 6.6 | 9.3 | 138.4 | 73.2 | 7.6 | 38.09 | 29.9 | 1722.51 | 219.4 | 122.56 | 67.25 | 555.61 | 72.63 | 55.3 | 38.19 | 4.233 |  | 899.7522 | 0.8997522 | 30.09205
15ДК3 | 162 | 154 | 8.1 | 11.6 | 138.8 | 72.95 | 7.6 | 47.47 | 37.3 | 2227.67 | 275 | 155.52 | 68.51 | 706.89 | 91.8 | 70.06 | 38.59 | 5.212 |  | 910.7522 | 0.9107522 | 24.41695
16ДК0 | 148 | 160 | 4.5 | 7 | 134 | 77.75 | 15 | 30.36 | 23.8 | 1282.88 | 173.36 | 95.21 | 65 | 478.73 | 59.84 | 45.68 | 39.71 | 36.28303 |  | 901.2478 | 0.9012478 | 37.86755
16ДК1 | 152 | 160 | 6 | 9 | 134 | 77 | 15 | 38.77 | 30.4 | 1672.98 | 220.1 | 122.57 | 65.69 | 615.57 | 76.95 | 58.82 | 39.85 | 4.278 |  | 906.2478 | 0.9062478 | 29.81078
16ДК2 | 160 | 160 | 8 | 13 | 134 | 76 | 15 | 54.25 | 42.6 | 2492 | 311.5 | 176.98 | 67.77 | 889.23 | 111.15 | 84.98 | 40.49 | 5.908 |  | 918.2478 | 0.9182478 | 21.55511
16ДК3 | 180 | 166 | 14 | 23 | 134 | 76 | 15 | 97.05 | 76.2 | 5098.27 | 566.5 | 337.28 | 72.48 | 1758.77 | 211.9 | 162.73 | 42.57 | 10.003 |  | 970.2478 | 0.9702478 | 12.73291
18ДК0 | 167 | 180 | 5 | 7.5 | 152 | 87.5 | 15 | 36.53 | 28.7 | 1966.9 | 235.56 | 129.12 | 73.38 | 729.97 | 81.11 | 61.79 | 44.7 | 3.587535 |  | 1018.248 | 1.018248 | 35.47902
18ДК1 | 171 | 180 | 6 | 9.5 | 152 | 87 | 15 | 45.25 | 35.5 | 2510.29 | 293.6 | 162.43 | 74.48 | 924.61 | 102.73 | 78.25 | 45.2 | 4.418 |  | 1024.248 | 1.024248 | 28.85205
18ДК2 | 180 | 180 | 8.3 | 14 | 152 | 85.85 | 15 | 64.95 | 51 | 3825.28 | 425 | 240.15 | 76.75 | 1362.76 | 151.42 | 115.43 | 45.81 | 6.259 |  | 1037.648 | 1.037648 | 20.34603
18ДК3 | 200 | 186 | 14.5 | 24 | 152 | 85.75 | 15 | 113.25 | 88.9 | 7483.13 | 748.3 | 441.72 | 81.29 | 2580.13 | 277.43 | 212.59 | 47.73 | 10.397 |  | 1089.248 | 1.089248 | 12.25251
20ДК1 | 203 | 203 | 7.2 | 11 | 181 | 97.9 | 10.2 | 58.59 | 46 | 4545.7 | 447.9 | 247.79 | 88.09 | 1534.57 | 151.19 | 114.76 | 51.18 | 4.939 |  | 1186.088 | 1.186088 | 25.78453
20ДК2 | 206 | 204 | 7.9 | 12.6 | 180.8 | 98.05 | 10.2 | 66.58 | 52.3 | 5272.37 | 511.9 | 284.77 | 88.99 | 1783.95 | 174.9 | 132.78 | 51.76 | 5.573 |  | 1194.688 | 1.194688 | 22.84299
20ДК3 | 210 | 205 | 9.1 | 14.2 | 181.6 | 97.95 | 10.2 | 75.64 | 59.4 | 6114 | 582.3 | 326.45 | 89.91 | 2040.5 | 199.07 | 151.37 | 51.94 | 6.281 |  | 1204.288 | 1.204288 | 20.27422
20ДК4 | 216 | 206 | 10.2 | 17.4 | 181.2 | 97.9 | 10.2 | 91.06 | 71.5 | 7662.28 | 709.5 | 401.74 | 91.73 | 2537.25 | 246.33 | 187.28 | 52.78 | 7.476 |  | 1218.088 | 1.218088 | 17.0362
20ДК5 | 222 | 209 | 13 | 20.6 | 180.8 | 98 | 10.2 | 110.51 | 86.8 | 9471.87 | 853.3 | 490.61 | 92.58 | 3138.43 | 300.33 | 229.17 | 53.29 | 8.937 |  | 1236.488 | 1.236488 | 14.24526
20ДК6 | 229 | 210 | 14.5 | 23.7 | 181.6 | 97.75 | 10.2 | 126.77 | 99.5 | 11328.82 | 989.4 | 574.62 | 94.53 | 3663.55 | 348.91 | 266.49 | 53.76 | 10.129 |  | 1251.488 | 1.251488 | 12.57777
25ДК1 | 253 | 254 | 8.6 | 14.2 | 224.6 | 122.7 | 12.7 | 92.84 | 72.9 | 11274.05 | 891.2 | 492.46 | 110.2 | 3880.25 | 305.53 | 231.6 | 64.65 | 6.26 |  | 1482.996 | 1.482996 | 20.34289
25ДК2 | 256 | 255 | 9.4 | 15.6 | 224.8 | 122.8 | 12.7 | 102.08 | 80.1 | 12567.16 | 981.8 | 545.12 | 110.96 | 4313.58 | 338.32 | 256.6 | 65.01 | 6.844 |  | 1491.396 | 1.491396 | 18.61918
25ДК3 | 260 | 256 | 10.7 | 17.3 | 225.4 | 122.65 | 12.7 | 114.08 | 89.6 | 14253.92 | 1096.5 | 612.99 | 111.78 | 4840.74 | 378.18 | 287.24 | 65.14 | 7.601 |  | 1500.796 | 1.500796 | 16.74996
25ДК4 | 264 | 257 | 11.9 | 19.6 | 224.8 | 122.55 | 12.7 | 128.88 | 101.2 | 16369.03 | 1240.1 | 698.3 | 112.7 | 5549.34 | 431.86 | 328.23 | 65.62 | 8.533 |  | 1510.396 | 1.510396 | 14.92487
25ДК5 | 269 | 259 | 13.5 | 22.1 | 224.8 | 122.8 | 10.7 | 146 | 115 | 18890.39 | 1404.49 | 797.58 | 113.8 | 6404.89 | 494.55 | 376.19 | 66.3 | 22.56923 |  | 1528.63 | 1.52863 | 13.29244
25ДК6 | 275 | 261 | 15.4 | 25.1 | 224.8 | 122.8 | 10.7 | 167 | 131 | 22101.48 | 1607.38 | 921.26 | 115.17 | 7445.67 | 570.55 | 434.64 | 66.85 | 22.33255 |  | 1544.83 | 1.54483 | 11.7926
25ДК7 | 282 | 263 | 17.3 | 28.4 | 225.2 | 121.85 | 10.7 | 190 | 149 | 25884.67 | 1835.79 | 1062.09 | 116.93 | 8621.57 | 655.63 | 500.09 | 67.48 | 22.07251 |  | 1563.03 | 1.56303 | 10.49013
25ДК8 | 289 | 265 | 19.2 | 31.8 | 225.4 | 122.9 | 10.7 | 212 | 167 | 29966.97 | 2073.84 | 1211.04 | 118.67 | 9877.85 | 745.5 | 569.24 | 68.13 | 21.81846 |  | 1581.23 | 1.58123 | 9.468444